## 检验结果
附件1
2017年电线电缆产品质量国家监督专项抽查 不合格及存在问题的生产企业名单
序号 | 企业名称 | 企业所在地 | 产品名称 | 规格型号 | 生产日期/批号 | 抽查结果 | 不合格项目
1 | 北京慧远电线电缆有限公司 | 北京市 | 交联聚乙烯绝缘聚氯乙烯护套电力电缆 | YJV-0.6/1 3×4 | 2017-10-07 | 不合格 | 绝缘热延伸--载荷下伸长率,绝缘热延伸--冷却后永久伸长率,绝缘收缩试验
2 | 北京南大电缆有限公司 | 北京市 | 交联聚乙烯绝缘聚氯乙烯护套电力电缆 | YJV-0.6/1 5×4 | 2017-08-28 | 不合格 | 护套失重试验
3 | 北京市德山线缆有限公司 | 北京市 | 交联聚乙烯绝缘聚氯乙烯护套电力电缆 | YJV-0.6/1 4×25+1×16 | 2017-10-10 | 不合格 | 护套失重试验
4 | 天津市电力电缆厂 | 天津市 | 挤包绝缘电力电缆（交联聚乙烯绝缘聚氯乙烯护套电力电缆） | YJV-0.6/1 1×240 | 2017-07-27/-- | 不合格 | 绝缘收缩试验
5 | 坤越线缆有限公司 | 河北省 | 交联聚乙烯绝缘聚氯乙烯护套电力电缆 | YJLV-0.6/1 3×16 | 2017-09-26 | 不合格 | 护套失重试验
6 | 大名县公牛电线电缆科技有限公司 | 河北省 | 聚氯乙烯绝缘聚氯乙烯护套电力电缆 | VV-0.6/1 2×6 | 2017-10-07/-- | 不合格 | 绝缘平均厚度,绝缘最薄处厚度,非金属护套最薄处厚度（护套最薄处厚度）
7 | 鑫鑫线缆有限公司 | 河北省 | 交联聚乙烯绝缘聚氯乙烯护套电力电缆 | YJLV-0.6/1 4×35 | 2017-10-07 | 不合格 | 护套失重试验
8 | 鑫跃线缆有限公司 | 河北省 | 聚氯乙烯电力电缆(交联聚乙烯绝缘聚氯乙烯护套电力电缆) | YJLV-0.6/1 1×95 | 2017-09-21/- | 不合格 | 护套失重试验
9 | 中德森诺电缆有限公司 | 河北省 | 铝芯交联聚乙烯绝缘聚氯乙烯护套电力电缆 | YJLV-0.6/1 3×25+1×16 | 2017-05-08/-- | 不合格 | 绝缘收缩试验,护套失重试验
10 | 衡水雷诺线缆有限公司 | 河北省 | 铝芯交联聚乙烯绝缘聚氯乙烯护套电力电缆 | YJLV-0.6/1 3×16 | 2017-03-19/-- | 不合格 | 护套失重试验
11 | 双胜电缆有限公司 | 河北省 | 控制电缆(聚氯乙烯绝缘聚氯乙烯护套控制电缆) | KVV 450/750V 4×1.5 | -/20071001 | 不合格 | 绝缘平均厚度,绝缘最薄处厚度
12 | 华达线缆有限公司 | 河北省 | 交联聚乙烯绝缘聚烯护套电力电缆(交联聚乙烯绝缘聚氯乙烯护套电力电缆) | YJV-0.6/1 3×16+1×10 | 2017-09-24/- | 不合格 | 护套失重试验
13 | 宜泽线缆有限公司 | 河北省 | 普通强度橡套软电缆（普通强度橡套软线） | 60245 IEC 53(YZ)-300/500V 2×2.5 | 2017-03-23/-- | 不合格 | 绝缘老化前断裂伸长率--中间值,绝缘老化后断裂伸长率--中间值
14 | 河北双锋睿达线缆有限公司 | 河北省 | 铜芯聚氯乙烯绝缘聚氯乙烯护套电力电缆 | VV-0.6/1 3×2.5 | 2017-10-04 | 不合格 | 绝缘平均厚度,非金属护套最薄处厚度
15 | 亚泰线缆有限公司 | 河北省 | 电力电缆（交联聚乙烯绝缘聚乙烯护套阻燃C类电力电缆） | ZC-YJY-0.6/1 3×4 | 2017-09-25/-- | 不合格 | 非金属护套最薄处厚度（护套最薄处厚度）,绝缘收缩试验,电缆成束阻燃性能--试样上炭化的长度与喷嘴底边向上距离（成束燃烧试验（C类））
16 | 山西晋乐电缆有限公司 | 山西省 | 铜芯交联聚乙烯绝缘聚氯乙烯护套电力电缆 | YJV 0.6/1 3×10 | 2017-09-12 | 不合格 | 绝缘收缩试验
17 | 沈阳电力线缆有限公司 | 辽宁省 | 电力电缆（交联聚乙烯绝缘钢带铠装聚氯乙烯护套电力电缆） | YJLV22-0.6/1 4×35 | 20170612/- | 不合格 | 护套失重试验
18 | 沈阳玖龙电线电缆有限公司 | 辽宁省 | 交联聚乙烯绝缘聚氯乙烯护套阻燃C类电力电缆 | ZR-YJV-0.6/1 5×10 | 20170910/- | 不合格 | 绝缘收缩试验
19 | 沈阳沈通威电缆有限公司 | 辽宁省 | 聚氯乙烯绝缘聚氯乙烯护套电力电缆 | VV-0.6/1 3×4 | 20170429/- | 不合格 | 绝缘平均厚度,绝缘最薄处厚度
20 | 长春市通用电线电缆厂 | 吉林省 | 交联聚乙烯绝缘聚氯乙烯护套电力电缆 | YJV-0.6/1 4×10 | 2017-05-29/- | 不合格 | 护套失重试验
21 | 吉林省海达电缆制造有限公司 | 吉林省 | 塑力缆(交联聚乙烯绝缘聚氯乙烯护套电力电缆) | YJV-0.6/1 5×10 | 2017-09-28 | 不合格 | 护套失重试验
22 | 齐齐哈尔亿达电线电缆有限公司 | 黑龙江省 | 普通聚氯乙烯护套软线 | 60227 IEC53(RVV) 300/500V 3×1.0 | 2017-04-17/- | 不合格 | 绝缘失重试验,护套失重试验,曲挠试验
23 | 江苏长远电缆有限公司 | 江苏省 | 交联聚乙烯绝缘聚氯乙烯护套电力电缆 | YJV 0.6/1kV 3x16+1x10 | 2017.09.23 | 不合格 | 绝缘收缩试验
24 | 江苏鑫牛线缆有限公司 | 江苏省 | 阻燃电力电缆（交联聚乙烯绝缘聚氯乙烯护套阻燃C类电力电缆） | ZRC-YJV 0.6/1kV 1x240 | 2017.04.21/2017041306 | 不合格 | 电缆成束阻燃性能--试样上炭化的长度与喷嘴底边向上距离
25 | 昆山市长江电线电缆厂 | 江苏省 | 聚氯乙烯绝缘聚氯乙烯护套耐火控制电缆 | NH-KVV-8x1.5 450/750V | 2017.06.02 | 不合格 | 电缆的耐火性能
26 | 江苏南瑞银龙电缆有限公司 | 江苏省 | 控制电缆（聚氯乙烯绝缘聚氯乙烯护套铜带屏蔽钢带铠装阻燃控制电缆） | ZC-KVVP2-22 450/750V 4x4 | 2017.10.18 | 不合格 | 电缆成束阻燃性能--试样上炭化的长度与喷嘴底边向上距离
27 | 江苏宏飞光电集团有限公司 | 江苏省 | 铝芯交联聚乙烯绝缘电力电缆（交联聚乙烯绝缘聚氯乙烯护套电力电缆） | YJLV-0.6/1 3×16 | 2017-06-09 | 不合格 | 护套失重试验
28 | 江苏中联电气电缆有限公司 | 江苏省 | 电力电缆（交联聚乙烯绝缘聚氯乙烯护套阻燃C类电力电缆） | ZC-YJV22 0.6/1kV 4x240 | 2017.09.26 | 不合格 | 护套失重试验
29 | 江苏阳湖电缆有限公司 | 江苏省 | 电力电缆（交联聚乙烯绝缘聚氯乙烯护套阻燃C类电力电缆） | ZR-YJV 0.6/1kV 3x2.5 | 2017.03.21 | 不合格 | 护套失重试验,电缆成束阻燃性能--试样上炭化的长度与喷嘴底边向上距离
30 | 如皋市东方电缆有限公司 | 江苏省 | 聚乙烯绝缘聚氯乙烯护套电力电缆（交联聚乙烯绝缘聚氯乙烯护套电力电缆） | YJV 0.6/1kV 5x10 | 2017.09.18 | 不合格 | 护套失重试验
31 | 江苏昇达线缆有限公司 | 江苏省 | 普通聚氯乙烯护套软线 | 60227 IEC 53（RVV）300/500V 2×1mm2 | 2017-07-26 | 不合格 | 导体电阻(20℃),曲挠试验
32 | 江苏长峰电缆有限公司 | 江苏省 | 控制电缆（聚氯乙烯绝缘聚氯乙烯护套控制软电缆） | KVVR 450/750V 4×1.5 | 2017-09-26 | 不合格 | 导体电阻(20℃)
33 | 无锡万康电缆有限公司 | 江苏省 | 交联聚乙烯绝缘聚氯乙烯护套电力电缆 | YJV-0.6/1 3×4 | 2017-03-15 | 不合格 | 绝缘老化前后抗张强度变化率,绝缘老化前后断裂伸长率变化率
34 | 江苏红光仪表厂有限公司 | 江苏省 | 电缆（交联聚乙烯绝缘聚氯乙烯护套阻燃C类电力电缆） | ZR-YJV 0.6/1kV 2x2.5 | 2017.08.10 | 不合格 | 绝缘老化前后断裂伸长率变化率,绝缘热延伸--载荷下伸长率,护套失重试验,电缆成束阻燃性能--试样上炭化的长度与喷嘴底边向上距离
35 | 新缆集团有限公司 | 浙江省 | 聚氯乙烯绝缘电缆（线）（普通聚氯乙烯护套软线） | 60227 IEC 53（RVV）300/500V 2×1.5mm2 | 2017-08-11/- | 不合格 | 曲挠试验
36 | 宁波新天用电线电缆实业有限公司 | 浙江省 | 架空绝缘电缆（额定电压1kV铝芯交联聚乙烯绝缘架空电缆） | JKLYJ-1×70mm2 1kV | 2017-07-06/- | 不合格 | 绝缘老化前后抗张强度变化率,绝缘收缩试验
37 | 湖州织里新飞亚电线电缆厂 | 浙江省 | 交联聚乙烯绝缘聚氯乙烯护套电力电缆 | YJV 600/1000V 3×10mm2 | 20170922/20171012 | 不合格 | 绝缘收缩试验
38 | 兴乐电缆有限公司 | 浙江省 | 铝芯交联聚乙烯绝缘架空电缆 | JKLYJ-10kV 1×400mm2 | 2016-12-10/- | 不合格 | 绝缘平均厚度
39 | 燎原电缆集团有限公司 | 浙江省 | 电力电缆（交联聚乙烯绝缘聚氯乙烯护套电力电缆） | YJV 5×16mm2 0.6/1kV | 2017-09-07/- | 不合格 | 绝缘收缩试验
40 | 浙江通策电缆有限公司 | 浙江省 | 电力电缆（交联聚乙烯绝缘聚氯乙烯护套电力电缆） | YJV-3×16+1×10mm2 0.6/1kV | 2017-05-27/- | 不合格 | 护套失重试验
41 | 浙江胜武电缆有限公司 | 浙江省 | 电力电缆（交联聚乙烯绝缘聚氯乙烯护套电力电缆） | YJLV-600/1000V 4×50mm2 | 2017-09-15/- | 不合格 | 绝缘老化前后抗张强度变化率,绝缘老化前后断裂伸长率变化率
42 | 浙江时光电缆有限公司 | 浙江省 | 电力电缆（交联聚乙烯绝缘聚氯乙烯护套电力电缆） | YJV 0.6/1kV 5×6 | 2017-09-07/- | 不合格 | 护套失重试验
43 | 浙江新兴辐照交联电缆有限公司 | 浙江省 | 交联聚乙烯绝缘聚氯乙烯护套电力电缆 | YJV-0.6/1 4×16 | 20170305/- | 不合格 | 绝缘收缩试验
44 | 温州市威尔鹰新材料线缆有限公司 | 浙江省 | 挤包绝缘电力电缆（交联聚乙烯绝缘聚氯乙烯护套电力电缆） | YJV-5×6 600/1000V | 2017-09-15/- | 不合格 | 绝缘收缩试验,护套失重试验
45 | 丁大电缆科技有限公司 | 浙江省 | 电力电缆（交联聚乙烯绝缘聚氯乙烯护套电力电缆） | YJV 0.6/1kV 4×2.5mm2 | 2017-10-08/- | 不合格 | 非金属护套最薄处厚度（护套最薄处厚度）
46 | 杭州江南电缆有限公司 | 浙江省 | 交联聚乙烯绝缘电力电缆(交联聚乙烯绝缘钢带铠装聚氯乙烯护套电力电缆 | YJV22-0.6/1 4×35 | 20170320/2017-3-2005 | 不合格 | 绝缘收缩试验
47 | 永策电缆有限公司 | 浙江省 | 电力电缆（交联聚乙烯绝缘聚氯乙烯护套电力电缆） | YJV 0.6/1kV 5×16mm2 | 2017-05-10/- | 不合格 | 绝缘收缩试验
48 | 万光电缆有限公司 | 浙江省 | 挤包绝缘低压电力电缆（交联聚乙烯绝缘聚氯乙烯护套电力电缆） | YJV 0.6/1kV 3×50+1×25mm2 | 2017-08-10/- | 不合格 | 绝缘老化前后抗张强度变化率
49 | 安徽瑞之星电缆集团有限公司 | 安徽省 | 电力电缆（交联聚乙烯绝缘聚氯乙烯护套电力电缆） | YJV-0.6/1kV 3×16 | 2017-09-05/20170829-1 | 不合格 | 绝缘收缩试验
50 | 安徽辰源电气有限公司 | 安徽省 | 电缆（聚氯乙烯绝缘聚氯乙烯护套电力电缆） | VV-0.6/1kV 2×4 | 2017-10/- | 不合格 | 绝缘平均厚度
51 | 安庆横电电缆有限公司 | 安徽省 | 额定电压1kV铝芯交联聚乙烯绝缘架空电缆 | JKLYJ-1kV 1×120mm2 | 2017-03-23/017JK03002 | 不合格 | 绝缘收缩试验
52 | 南平市朝日电缆有限公司 | 福建省 | 交联聚乙烯绝缘聚氯乙烯护套电力电缆 | YJV 0.6/1kV 3×16 | 20170619/- | 不合格 | 护套失重试验
53 | 吉安市小桥电线电缆有限公司 | 江西省 | 铝芯交联聚乙烯绝缘聚氯乙烯护套电力电缆(交联聚乙烯绝缘聚氯乙烯护套电力电缆) | YJLV-0.6/1 3×50+1×25 | 2017-05-25 | 不合格 | 绝缘老化前后抗张强度变化率,绝缘老化前后断裂伸长率变化率,绝缘热延伸--载荷下伸长率,绝缘热延伸--冷却后永久伸长率,绝缘收缩试验,护套失重试验
54 | 江西省开开电缆有限公司 | 江西省 | 交联聚乙烯绝缘阻燃电力电缆(交联聚乙烯绝缘聚氯乙烯护套阻燃C类电力电缆) | ZC-YJV-0.6/1 3×4 | 2017-08-01 | 不合格 | 非金属护套最薄处厚度（护套最薄处厚度）
55 | 淄博银河电缆有限公司 | 山东省 | 交联聚乙烯绝缘聚氯乙烯护套电力电缆 | YJV-0.6/1 3×10 | 2017-10-02/- | 不合格 | 绝缘热延伸--载荷下伸长率,绝缘收缩试验
56 | 山东兖矿集团长龙电缆制造有限公司 | 山东省 | 电力电缆（交联聚乙烯绝缘聚氯乙烯护套耐火电力电缆） | N-YJV-0.6/1 5×6 | 2017-08/- | 不合格 | 绝缘收缩试验,护套失重试验,电缆的耐火性能
57 | 山东科虹线缆科技股份有限公司 | 山东省 | 阻燃交联聚乙烯绝缘聚氯乙烯护套电力电缆（交联聚乙烯绝缘聚氯乙烯护套阻燃C类电力电缆） | ZC-YJV-0.6/1 3×10 | 2017-10-06/- | 不合格 | 绝缘热延伸--载荷下伸长率,绝缘收缩试验
58 | 河南省浩翔电器电缆制造有限公司 | 河南省 | 普通聚氯乙烯护套软线 | 60227 IEC 53（RVV） 300/500V 2×2.5 | 2017-05-10 | 不合格 | 护套失重试验
59 | 人民电缆集团有限公司 | 河南省 | 额定电压1kV铝芯交联聚乙烯绝缘架空电缆 | JKLYJ-1 1×70 | 20170825/- | 不合格 | 绝缘收缩试验
60 | 河南元通电线电缆有限公司 | 河南省 | 铝芯交联聚乙烯绝缘钢带铠装聚氯乙烯护套阻燃C类电力电缆 | ZC-YJLV22-0.6/1 4×240 | 2017-09-09/- | 不合格 | 护套失重试验
61 | 焦作汉河电缆有限公司 | 河南省 | 铜芯交联聚乙烯绝缘聚氯乙烯护套电力电缆 | YJV-0.6/1 2×4 | 2017-04-25/- | 不合格 | 护套失重试验
62 | 方乐电缆有限公司 | 河南省 | 铝芯交联聚乙烯绝缘钢带铠装聚氯乙烯护套电力电缆 | YJLV22-0.6/1 3×10 | 2017-07-25 | 不合格 | 绝缘收缩试验,护套失重试验
63 | 河南云龙线缆有限公司 | 河南省 | 铝芯聚氯乙烯绝缘钢带铠装聚氯乙烯护套电力电缆 | VLV22-0.6/1 3×35+1×16 | 2017-09-18/- | 不合格 | 绝缘平均厚度
64 | 鸿雁电缆有限公司 | 河南省 | 铝芯交联聚乙烯绝缘聚氯乙烯护套电力电缆 | YJLV-0.6/1 3×35+1×16 | 2017-02-18/- | 不合格 | 护套失重试验
65 | 河南省鑫渤特种线缆有限公司 | 河南省 | 铜芯交联聚乙烯绝缘聚氯乙烯护套电力电缆 | YJV-0.6/1 5×10 | 2017-04-12/- | 不合格 | 绝缘收缩试验
66 | 河南新豫特种电缆有限公司 | 河南省 | 铝芯交联聚乙烯绝缘钢带铠装聚氯乙烯护套电力电缆 | YJLV22-0.6/1 3×25+1×16 | 20170406/- | 不合格 | 绝缘平均厚度
67 | 亿博电缆有限公司 | 河南省 | 聚氯乙烯绝缘聚氯乙烯护套控制电缆 | KVV-450/750 4×6 | 2017-03-18/- | 不合格 | 护套老化后断裂伸长率--中间值,护套老化前后断裂伸长率变化率
68 | 河南省河京线缆有限公司 | 河南省 | 铝芯聚氯乙烯绝缘聚氯乙烯护套电力电缆 | VLV-0.6/1 3×16 | 2017-06-01 | 不合格 | 非金属护套最薄处厚度（护套最薄点厚度）,绝缘老化后抗张强度--中间值,绝缘老化后断裂伸长率--中间值,绝缘老化前后断裂伸长率变化率
69 | 河南亚星线缆有限公司 | 河南省 | 铝芯交联聚乙烯绝缘钢带铠装聚氯乙烯护套电力电缆 | YJLV22-0.6/1 3×25+1×16 | 2017-09-26 | 不合格 | 绝缘平均厚度,绝缘最薄处厚度,绝缘收缩试验
70 | 武汉安普电缆集团有限公司 | 湖北省 | 聚氯乙烯绝缘电线（电缆）（普通聚氯乙烯护套软线） | 60227 IEC 53（RVV） 300/500V 3×0.75 | 2017-03-18 | 不合格 | 非金属护套平均厚度（护套平均厚度）
71 | 武汉浦大电缆有限公司 | 湖北省 | 铜芯交联聚乙烯绝缘聚氯乙烯护套电力电缆 | YJV-0.6/1 4×16+1×10 | 2017-03-09 | 不合格 | 绝缘老化前后抗张强度变化率,绝缘老化前后断裂伸长率变化率,绝缘收缩试验
72 | 襄阳市诺立信电线电缆有限公司 | 湖北省 | 电力电缆（铜芯交联聚乙烯绝缘聚氯乙烯护套电力电缆） | YJV-0.6/1 3×25+1×16 | 2017-05-08 | 不合格 | 导体电阻(20℃)
73 | 湖南省衡电电缆有限公司 | 湖南省 | 聚氯乙烯绝缘聚氯乙烯护套电力电缆 | VV-0.6/1 4×4+1×2.5 | 2017-08-05 | 不合格 | 绝缘平均厚度,绝缘最薄处厚度
74 | 湖南省亚明高压电线电缆有限公司 | 湖南省 | 交联聚乙烯绝缘低烟无卤聚烯烃护套阻燃B类电力电缆(交联聚乙烯绝缘聚烯烃护套无卤低烟阻燃B类电力电缆) | WDZB-YJY-0.6/1 5×6 | 2017-09-24 | 不合格 | 绝缘收缩试验
75 | 湖南洣水河电缆有限公司 | 湖南省 | 交联聚乙烯绝缘聚氯乙烯护套电力电缆 | YJV-0.6/1 4×25+1×16 | 2017-02-19 | 不合格 | 绝缘收缩试验
76 | 佛山市粤佳信电线电缆有限公司 | 广东省 | 铜芯交联聚乙烯绝缘聚氯乙烯护套阻燃C类电力电缆 | ZC-YJV-0.6/1 4×50+1×25 | 2017年10月13日/- | 不合格 | 电缆成束阻燃性能--试样上炭化的长度与喷嘴底边向上距离
77 | 广东坚宝电缆有限公司 | 广东省 | 交联聚乙烯绝缘聚氯乙烯护套电力电缆 | YJV-0.6/1 5×10 | 2017-5-6/- | 不合格 | 绝缘收缩试验
78 | 深圳深华新电缆实业有限公司 | 广东省 | 铜芯交联聚乙烯绝缘聚氯乙烯护套阻燃电力电缆 | ZC-YJV-0.6/1 3×4 | 2017年06月25日/20170625028 | 不合格 | 绝缘老化前后抗张强度变化率,绝缘热延伸--载荷下伸长率,绝缘热延伸--冷却后永久伸长率
79 | 广州市新兴电缆实业有限公司 | 广东省 | 铜芯交联聚乙烯绝缘聚氯乙烯护套电力电缆 | YJV-0.6/1 3×4 | 2017-7-3/17061136 | 不合格 | 绝缘老化前后抗张强度变化率,绝缘老化前后断裂伸长率变化率
80 | 广东金瑞龙电线电缆有限公司 | 广东省 | 阻燃型铜芯聚氯乙烯绝缘软电缆（铜芯聚氯乙烯绝缘软电缆.阻燃级别IVB级） | ZR-IVB-BVR 450/750V 1×6 | 2017-09-09/- | 不合格 | 电缆成束阻燃性能--试样上炭化的长度与喷嘴底边向上距离
81 | 广东五羊电缆有限公司 | 广东省 | 铜芯聚氯乙烯绝缘阻燃电线（一般用途单芯硬导体无护套阻燃电缆,阻燃等级IVB级） | ZR-IVB-BV 450/750V 1×1.5 | 2017年10月12日/- | 不合格 | 绝缘失重试验,电缆成束阻燃性能--试样上炭化的长度与喷嘴底边向上距离
82 | 惠州市金阳光机电科技有限公司 | 广东省 | 电力电缆（铜芯交联聚乙烯绝缘聚氯乙烯护套电力电缆） | YJV-0.6/1 4×120+1×70 | 2017年08月20日/20170815-02-A-K | 不合格 | 绝缘热延伸--载荷下伸长率,绝缘热延伸--冷却后永久伸长率
83 | 广东长实电缆制造有限公司 | 广东省 | 铜芯交联聚乙烯绝缘聚氯乙烯护套电力电缆 | YJV-0.6/1 4×16 | 2017.06.26/1706009 | 不合格 | 绝缘收缩试验
84 | 广东环威电线电缆股份有限公司 | 广东省 | 交联聚乙烯绝缘聚氯乙烯护套阻燃C类电力电缆 | ZC-YJV-0.6/1 5×25 | 2017-09-22/-- | 不合格 | 绝缘收缩试验
85 | 深圳市集兴电线电缆有限公司 | 广东省 | 电力电缆（交联聚乙烯绝缘聚氯乙烯护套电力电缆） | YJV-0.6/1 4×16 | 2017-01-19/-- | 不合格 | 绝缘收缩试验
86 | 广州金菱宇电缆实业有限公司 | 广东省 | 聚氯乙烯绝缘护套电缆(普通聚氯乙烯护套软线) | 60227 IEC 53(RVV) 300/500V 2×0.75 | 2017-5-16/- | 不合格 | 护套失重试验
87 | 深圳市永盛发电缆实业发展有限公司 | 广东省 | 交联聚乙烯绝缘聚氯乙烯护套铜芯电力电缆（交联聚乙烯绝缘聚氯乙烯护套电力电缆） | YJV-0.6/1 3×6 | 2017-10-08 | 不合格 | 绝缘收缩试验
88 | 深圳深缆科技有限公司 | 广东省 | 铜芯交联聚乙烯绝缘聚氯乙烯护套电力电缆 | YJV-0.6/1 4×10 | 2017-10-10 | 不合格 | 绝缘收缩试验
89 | 广东人和电线电缆有限公司 | 广东省 | 聚氯乙烯绝缘电线电缆（普通聚氯乙烯护套软线） | 60227 IEC 53(RVV) 300/500V 2×1 | 2017-2-20/- | 不合格 | 绝缘失重试验,护套失重试验
90 | 中山市电线电缆有限公司 | 广东省 | 聚氯乙烯绝缘聚氯乙烯护套电力电缆(铜芯聚氯乙烯绝缘聚氯乙烯护套电力电缆) | VV-0.6/1 3×6+2×4 | 2017年9月14日/- | 不合格 | 绝缘最薄处厚度
91 | 鹤山市新中南电线电缆有限公司 | 广东省 | 交联聚乙烯绝缘聚氯乙烯护套电力电缆 | YJV-0.6/1 4×25+1×16 | 2017-03-01/-- | 不合格 | 绝缘收缩试验
92 | 广东日丰电缆股份有限公司 | 广东省 | 通用橡套软电缆电线(普通氯丁或其他相当的合成弹性体橡套软线) | 60245 IEC 57(YZW) 300/500V 3×0.75 | 2017-10-16/- | 不合格 | 绝缘老化前断裂伸长率--中间值,绝缘老化后断裂伸长率--中间值,绝缘空气弹老化前后断裂伸长率变化率
93 | 广东宏展电缆有限公司 | 广东省 | 聚氯乙烯绝缘软电缆电线（普通聚氯乙烯护套软线） | 60227 IEC 53(RVV) 300/500V 3×1.5 | 2017-09-16/- | 不合格 | 护套失重试验
94 | 广东联讯电缆有限公司 | 广东省 | 普通聚氯乙烯护套软线 | 60227 IEC53(RVV) 300/500V 3×1.5 | 2017-08-22/-- | 不合格 | 绝缘平均厚度,绝缘最薄处厚度,曲挠试验
95 | 广东中联电缆集团有限公司 | 广东省 | 聚氯乙烯绝缘阻燃电力电缆（聚氯乙烯绝缘聚氯乙烯护套钢带铠装阻燃B类电力电缆） | ZB-VV22-0.6/1 4×6 | 2017-9-29/G17090083 | 不合格 | 电缆成束阻燃性能--试样上炭化的长度与喷嘴底边向上距离
96 | 广东汇龙通电缆实业有限公司 | 广东省 | 铜芯交联聚乙烯绝缘聚氯乙烯护套电力电缆 | YJV-0.6/1 3×2.5 | 2017-08-26 | 不合格 | 绝缘收缩试验,护套失重试验
97 | 南宁市南佳电线电缆有限公司 | 广西壮族自治区 | 铜芯交联聚乙烯绝缘聚氯乙烯护套电力电缆 | YJV-0.6/1kV 5×2.5 | 2017年08月30日/-- | 不合格 | 非金属护套最薄处厚度,绝缘收缩试验
98 | 广西阳工电线电缆有限公司 | 广西壮族自治区 | 交联聚乙烯绝缘聚烯烃护套低烟无卤阻燃电力电缆 | WDZ-YJY 0.6/1kV 5×6 | 2017年7月28日/-- | 不合格 | 绝缘老化前后抗张强度变化率,绝缘老化前后断裂伸长率变化率,绝缘收缩试验,电缆成束阻燃性能--试样上炭化的长度与喷嘴底边向上距离
99 | 广西万翔电线电缆有限公司 | 广西壮族自治区 | 交联聚乙烯绝缘聚氯乙烯护套电力电缆 | ZR-YJV-0.6/1kV 3×2.5 | 2017年9月26日/-- | 不合格 | 非金属护套最薄处厚度,绝缘老化前后抗张强度变化率,绝缘老化前后断裂伸长率变化率,绝缘热延伸--载荷下伸长率,电缆成束阻燃性能--试样上炭化的长度与喷嘴底边向上距离
100 | 广西网联电线电缆有限公司 | 广西壮族自治区 | 铜芯交联聚乙烯绝缘聚氯乙烯护套电力电缆 | YJV-0.6/1kV 3×25+1×16 | 2017年05月10日/-- | 不合格 | 绝缘收缩试验
101 | 广西宏锐科技有限公司 | 广西壮族自治区 | 铜芯聚氯乙烯绝缘聚氯乙烯护套电力电缆 | 0.6/1kV VV 3×16+1×10mm2 | 2017.05.20/-- | 不合格 | 绝缘老化后断裂伸长率--中间值
102 | 广西侨光电线电缆有限公司 | 广西壮族自治区 | 铜芯交联聚乙烯绝缘聚氯乙烯护套电力电缆 | YJV 0.6/1kV 5×16 | 2017/9/27/-- | 不合格 | 绝缘收缩试验
103 | 重庆科宝电缆股份有限公司 | 重庆市 | 额定电压1KV和3KV交联聚乙烯绝缘电力电缆（交联聚乙烯绝缘聚氯乙烯护套电力电缆） | YJV-0.6/1kV 3×120+2×70 | 2017-09-22/-- | 不合格 | 绝缘收缩试验
104 | 重庆瑞普电气实业股份有限公司 | 重庆市 | 铜芯交联聚乙烯绝缘聚氯乙烯护套电力电缆（交联聚乙烯绝缘聚氯乙烯护套电力电缆） | YJV-0.6/1kV 1×50 | 2017-04-06/-- | 不合格 | 绝缘收缩试验
105 | 重庆燕牌电线电缆有限公司 | 重庆市 | 交联聚乙烯绝缘聚氯乙烯护套阻燃电力电缆（铜芯交联聚乙烯绝缘，聚氯乙烯护套电力电缆，阻燃级别ⅣC级） | ZR-ⅣC-YJV-0.6/1kV-5×10 | 2017-08-10/-- | 不合格 | 护套失重试验
106 | 重庆市鸿盛电线电缆有限公司 | 重庆市 | 交联聚乙烯绝缘电力电缆（聚氯乙烯绝缘聚氯乙烯护套电力电缆） | VV-0.6/1kV 3×4 | 2017-09-20/-- | 不合格 | 绝缘平均厚度,绝缘最薄处厚度,非金属护套最薄处厚度（护套最薄处厚度）
107 | 重庆泰山电缆有限公司 | 重庆市 | 交联聚乙烯绝缘电力电缆（交联聚乙烯绝缘钢带铠装聚氯乙烯护套阻燃C类电力电缆） | ZC-YJV22-0.6/1kV 4×70 | 2017-09-11/-- | 不合格 | 绝缘收缩试验
108 | 重庆三峡电缆（集团）有限公司 | 重庆市 | 电力电缆（交联聚乙烯绝缘钢带铠装聚氯乙烯护套电力电缆） | YJV22-0.6/1kV 4×25+1×16 | 2017-09-22/2017092202 | 不合格 | 绝缘老化前后抗张强度变化率,绝缘老化前后断裂伸长率变化率
109 | 贵阳贵通电缆制造有限公司 | 贵州省 | 铝芯交联聚乙烯绝缘聚氯乙烯护套电力电缆 | YJLV-0.6/1 4×50+1×25 | 2017-01-08/-- | 不合格 | 绝缘收缩试验
110 | 昆明兴立电缆有限公司 | 云南省 | 铜芯聚氯乙烯绝缘聚氯乙烯护套电力电缆 | VV-0.6/1 3×2.5 | 2017-09-15 | 不合格 | 非金属护套最薄处厚度（护套最薄处厚度）,导体电阻(20℃)
111 | 制造商：西安市汇通电线电缆有限公司 生产厂：西安市汇通电线电缆有限公司分公司 | 陕西省 | 铜芯交联聚乙烯绝缘聚氯乙烯护套电力电缆（交联聚乙烯绝缘聚氯乙烯护套电力电缆） | YJV-0.6/1kV 5×6 | 2016-11-18/-- | 不合格 | 非金属护套最薄处厚度（护套最薄处厚度）
112 | 陕西电缆厂有限公司 | 陕西省 | 铜芯交联聚乙烯绝缘聚氯乙烯护套电力电缆（交联聚乙烯绝缘聚氯乙烯护套电力电缆） | YJV-0.6/1kV 5×10 | 2017-07-26/-- | 不合格 | 绝缘老化前后抗张强度变化率,绝缘老化前后断裂伸长率变化率
113 | 西安迅达电缆制造有限公司 | 陕西省 | 铜芯交联聚乙烯绝缘聚氯乙烯护套电力电缆（交联聚乙烯绝缘聚氯乙烯护套电力电缆） | YJV-0.6/1kV 5×4 | 2017-09-07/-- | 不合格 | 绝缘收缩试验,护套失重试验
114 | 西安双盛电线电缆有限责任公司 | 陕西省 | 电力电缆（交联聚乙烯绝缘聚氯乙烯护套电力电缆） | YJV-0.6/1kV 5×16 | 2017-08-08/-- | 不合格 | 绝缘收缩试验
115 | 制造商：陕西恒光电线电缆有限公司 生产厂：陕西恒光电线电缆有限公司西安分公司 | 陕西省 | 阻燃编织屏蔽电缆（聚氯乙烯绝缘聚氯乙烯护套编织屏蔽阻燃控制电缆，阻燃A类） | ZA-KVVP-450/750V 7×1.5 | 2017-08-09/-- | 不合格 | 绝缘失重试验
116 | 宁夏七星电线电缆有限公司 | 宁夏回族自治区 | 电力电缆(交联聚乙烯绝缘钢带铠装聚氯乙烯护套电力电缆) | YJLV22-0.6/1 3×35+1×16 | 2017-05-04 | 不合格 | 绝缘收缩试验
117 | 新疆东风电缆（集团）有限公司 | 新疆维吾尔自治区 | 聚氯乙烯绝缘聚氯乙烯护套电力电缆 | VV-0.6/1 3×4 | 2017-09-16/- | 不合格 | 绝缘老化前抗张强度--中间值,绝缘老化后抗张强度--中间值
118 | 安徽华电线缆集团有限公司 | 安徽省 | 电力电缆（交联聚乙烯绝缘聚氯乙烯护套阻燃C类电力电缆） | ZR-YJV-0.6/1kV 4×6 | 2017-09-26/170926-03 | 结果正在进一步处理中
119 | 广东电缆厂有限公司 | 广东省 | 塑胶电线产品（普通聚氯乙烯护套软线） | 60227 IEC 53(RVV) 300/500V 3×1 | 2017年1月13日/- | 结果正在进一步处理中