## sheet1
附件2
产品质量国家监督抽查连续两次抽查不合格企业名单
序号 | 生产单位 | 生产单位所在地 | 抽查时间 | 产品名称 | 规格型号 | 生产日期/批号 | 主要不合格项目
1 | 察右后旗光荣建材有限责任公司 | 内蒙古自治区 | 2022年 | 普通硅酸盐水泥 | P•O 42.5 | 2022.8.13/A042 | 氯离子
|  |  | 2021年 | 普通硅酸盐水泥 | P•O 42.5 | 2021-7-28/AS068 | 氯离子
2 | 察哈尔右翼后旗盛达水泥有限责任公司 | 内蒙古自治区 | 2022年 | 普通硅酸盐水泥 | P•O 42.5 | 2022.8.21/SD022-42 | 氯离子
|  |  | 2021年 | 普通硅酸盐水泥 | P•O 42.5 | 2021-8-1/AS-21 | 氯离子
3 | 中联天晟河北防水材料有限公司 | 河北省 | 2022年 | 弹性体改性沥青防水卷材 | SBS Ⅰ PY PE PE 4.0 10 幅宽1m | 2022.08.15 | 可溶物含量,低温柔性,热老化（低温柔性）
|  |  | 2021年 | 弹性体改性沥青防水卷材 | SBS I PY PE PE 3 10,幅宽1m | 2021-7-18 | 低温柔性,热老化（低温柔性）
4 | 河北世达佳雨防水材料有限公司 | 河北省 | 2022年 | 弹性体改性沥青防水卷材 | SBS Ⅰ PY PE PE 3 10 幅宽1m | 2022年6月19日 | 低温柔性,热老化（低温柔性）
|  |  | 2021年 | 弹性体改性沥青防水卷材 | SBS I PY PE PE 3 10，幅宽1m | 2021-6-8 | 低温柔性,热老化（低温柔性）
5 | 浙江亚宇防水材料有限公司 | 浙江省 | 2022年 | 弹性体改性沥青防水卷材 | SBS Ⅰ PY PE PE 3 10±0.1㎡（SBS Ⅰ PY PE PE 3 10,幅宽1m） | 2022.07.06 | 接缝剥离强度,热老化（低温柔性,尺寸变化率）
|  |  | 2021年 | 弹性体改性沥青防水卷材 | SBS I PY PE PE 4 10 幅宽1m | 2021.6.11 | 低温柔性,热老化（低温柔性）
6 | 浙江科宝建筑防水材料有限公司 | 浙江省 | 2022年 | 弹性体改性沥青防水卷材 | SBS Ⅰ PY PE PE 4 10，幅宽1m | 2022.03.20 | 可溶物含量,热老化（低温柔性）
|  |  | 2021年 | 自粘聚合物改性沥青防水卷材 | N I PET 2 15 幅宽1m | 2020.12.25 | 低温柔性,热老化（低温柔性）
7 | 寿光市祥云防水材料有限公司 | 山东省 | 2022年 | 弹性体改性沥青防水卷材 | SBS Ⅰ PY PE PE 3 10 幅宽1m | 2022年08月01日 | 低温柔性,热老化（低温柔性）
|  |  | 2021年 | 弹性体(SBS）改性沥青防水卷材 | SBS Ⅰ PY PE PE 3 10 幅宽1m | 2021-08-03 | 低温柔性,热老化（低温柔性）
8 | 山东祥泰防水材料有限公司 | 山东省 | 2022年 | 弹性体改性沥青防水卷材 | SBS Ⅰ PY PE PE 3 10幅宽1m | 2022.6.21 | 低温柔性,热老化（低温柔性,质量损失）,接缝剥离强度
|  |  | 2021年 | 弹性体改性沥青防水卷材 | SBS I PY PE PE 3 10 幅宽1m | 2021年7月20日 | 热老化（低温柔性）
9 | 济宁中森防水建材有限公司 | 山东省 | 2022年 | 弹性体改性沥青防水卷材 | SBS Ⅰ PY PE PE 3 10幅宽1m | 2022年08月06日/20220806 | 可溶物含量,热老化（低温柔性）,接缝剥离强度
|  |  | 2021年 | 弹性体改性沥青防水卷材（弹性体改性沥青防水卷材） | SBS I型 PY PE PE 3 10 幅宽1m | 2021.06.12/20210612 | 低温柔性,热老化（低温柔性）
10 | 青岛即墨信达防水材料厂 | 山东省 | 2022年 | 弹性体改性沥青防水卷材 | SBS Ⅰ PY PE PE 3 10幅宽1m | 2022年3月25日 | 低温柔性,热老化（低温柔性）,接缝剥离强度
|  |  | 2021年 | 弹性体改性沥青防水卷材 | SBS I PY PE PE 3 10幅宽：1m | 2021年4月6日 | 接缝剥离强度
11 | 云南海燕建设有限公司 | 云南省 | 2022年 | SBS弹性体改性沥青防水卷材 | SBS Ⅰ PY PE PE 3 10 幅宽 1m | 2022-07-03 | 低温柔性,热老化（低温柔性）
|  |  | 2021年 | 自粘聚合物改性沥青防水卷材 | PY I D 3.0mm 10m，幅宽 1.0m | 2021-07-15 | 持粘性,剥离强度（卷材与卷材）,剥离强度（卷材与铝板）,热老化（剥离强度 卷材与铝板）
12 | 宁夏世纪天宇防水防腐材料有限公司 | 宁夏回族自治区 | 2022年 | SBS弹性体改性沥青防水卷材 | SBS Ⅰ PY M PE 3.0 10，幅宽1m | 2022年6月25日 | 低温柔性,热老化（低温柔性）
|  |  | 2021年 | SBS弹性体改性沥青（弹性体改性沥青防水卷材） | SBS I型 PY PE PE 4 10 幅宽1m | 2021.07.29 | 可溶物含量,热老化（低温柔性）,接缝剥离强度
13 | 银川万成防水工程有限公司 | 宁夏回族自治区 | 2022年 | 弹性体改性沥青防水卷材 | SBS Ⅰ PY PE PE 3 10，幅宽1m | 2022年5月15日 | 低温柔性,热老化（低温柔性）
|  |  | 2021年 | 弹性体改性沥青防水卷材（弹性体改性沥青防水卷材） | SBS I型 PY PE PE 4 10幅宽1m | 2021.08.01 | 可溶物含量
14 | 营口经济技术开发区中泰铝业有限公司 | 辽宁省 | 2022年 | 铝合金建筑型材-喷粉型材 | 6063 T5 ZT6616 | 2022-08-21/220820 | 化学成分（铁）
|  |  | 2021年 | 铝合金建筑型材-喷粉型材 | 6063 T5 HA75LMS-W75T01 | 2021.08.09 | 化学成分（铁,铜,锌）
15 | 山东新大地铝业有限公司 | 山东省 | 2022年 | 铝合金建筑型材—电泳涂漆型材 | 6063 T5 7006 B级 | 2021-12-06 | 壁厚尺寸（壁厚偏差—尺寸（A））,膜层性能（耐碱性）
|  |  | 2021年 | 铝合金建筑型材-隔热型材 | 6063 T5 JJL73M13 | 2021-05-28 | 纵向抗剪特征值（高温）