## sheet1
附件2
2022年产品质量国家监督抽查 连续两次抽查不合格企业名单
序号 | 生产单位 | 生产单位所在地 | 抽查时间 | 产品名称 | 规格型号 | 生产日期/批号 | 主要不合格项目
1 | 上海七波辉鞋业有限公司 | 上海市 | 2022年 | 时尚童鞋 | 230（1.5）/36，235（1.5）/37 | 2022年7月/货号:G788 | 外底耐磨性能,邻苯二甲酸酯*
|  |  | 2021年 | 班比拉童鞋 | 195（1.5） 185（1.5） | 2020年12月/货号： B106 | 外底耐磨性能
2 | 杭州初心儿童用品有限公司 | 浙江省 | 2022年 | 机能鞋 | 140mm,155mm | 货号：B72012 | 重金属总量（砷、铅、镉）*,邻苯二甲酸酯*
|  |  | 2021年 | 机能鞋 | 145 140 | 货号：B6049 | 邻苯二甲酸酯*
3 | 温州市柏伊丽鞋业有限公司 | 浙江省 | 2022年 | 童鞋 | 195190 | 货号：6697 | 外底耐磨性能,邻苯二甲酸酯*
|  |  | 2021年 | 童鞋 | 29 30 | 货号： A21015颜色：粉色 | 外底耐磨性能
4 | 温州市爱爱乐鞋业有限公司 | 浙江省 | 2022年 | 童鞋 | 185（1.5）190（1.5） | 货号：B0939 | 邻苯二甲酸酯*
|  |  | 2021年 | / | 225（1.5） 230（1.5） | 货号：A801 | 外底耐磨性能,邻苯二甲酸酯*
5 | 温州市七星猫鞋业有限公司 | 浙江省 | 2022年 | 童鞋（二棉） | 18/120鞋型:一型半 | 20210908/货号:YB219002 | 邻苯二甲酸酯*
|  |  | 2021年 | 儿童旅游鞋 | 185mm(1.5) 180mm(1.5) | 货号：YX193211 | 邻苯二甲酸酯*
6 | 台州足友体育用品有限公司 | 浙江省 | 2022年 | 儿童运动鞋（2.0） | 240（2.0）,245（2.0） | 2022.8.18/货号：MA326 | 外底耐磨性能
|  |  | 2020年 | 儿童运动鞋 | 195（2.0） 200（2.0） | 2020.06.08/货号：N108 | 外底耐磨性能
7 | 台州西西龙体育用品有限公司 | 浙江省 | 2022年 | 童鞋 | 190195 | March 21st，May 21st/货号:A8 | 邻苯二甲酸酯*
|  |  | 2019年 | 童鞋 | 36/230、34/220 | 货号：CC98127 | 邻苯二甲酸酯*
8 | 泉州市米特体育用品有限公司 | 福建省 | 2022年 | 时尚健康童鞋 | 210（1.5），205（1.5） | 货号：223226 | 重金属总量（砷、铅、镉）*
|  |  | 2021年 | 时尚健康童鞋 | 230 240 | 货号：213205 | 邻苯二甲酸酯*
9 | 晋江市赛菲奴鞋业科技有限公司 | 福建省 | 2022年 | 潮童T8616（童鞋） | 175、175 | 2020/11/22/货号:T8616 | 外底耐磨性能,邻苯二甲酸酯*
|  |  | 2021年 | 潮童T8328（童鞋） | 200 190 | 货号：T8328 | 重金属总量（砷、铅、镉）*,邻苯二甲酸酯*
10 | 南昌市湾里区宝马箱包厂 | 江西省 | 2022年 | 旅行箱包 | / | / | 行走性能,振荡冲击性能
|  |  | 2021年 | 拉杆箱 | 20寸 | 2021-06-08 | 振荡冲击性能
11 | 泉州市美凯博进出口有限公司 | 福建省 | 2022年 | 唯加潮流拉链箱 | 37*22*50cm(不含轮) 37*22*55cm(含轮) | 货号：WPL111-20 | 行走性能
|  |  | 2019年 | 20英寸时尚休闲拉杆箱 | 36*21*57CM | 货号：WP7605-2073 | 振荡冲击性能
12 | 东莞市袋鼠皮具有限公司 | 广东省 | 2022年 | 拉箱 | 380*260*550mm | 货号：H230010-22G | 振荡冲击性能
|  |  | 2021年 | 拉箱（旅行箱包） | 规格：215×420×610mm 型号：22寸 | 2021-05-23/货号：H220016-22C | 振荡冲击性能
13 | 广州嘉豪皮具有限公司 | 广东省 | 2022年 | 拉杆箱 | 380*240*600mm | 货号：KA00316-22V | 振荡冲击性能
|  |  | 2021年 | 拉杆箱 | 400*260*670mm | 货号：KA00236-20B | 振荡冲击性能
注：加*号的项目为安全项目。