## Sheet1 (按行政区划排序)
附件 1
2023年食品相关产品质量国家监督抽查35批次 不合格产品及生产单位名单
序号 | 产品种类 | 标称生产单位 | 标称生产单位所在地 | 产品名称 | 规格型号 | 生产日期/批号 | 主要不合格项目 | 承检机构 | 备注
1 | 非复合膜袋 | 嘉善恒宇塑胶有限公司 | 浙江省 | 优妙PE保鲜膜 | 10μm×30cm×30m | 2023-03-06/- | 阻隔性能（水蒸气） | 北京市产品质量监督检验研究院
2 | 非复合膜袋 | 广州市佳厨日用塑料制品有限公司 | 广东省 | 佳厨保鲜膜（非复合膜袋） | cm：45 | 2023-05-22/- | 阻隔性能（氧气） | 山东省产品质量检验研究院
3 | 塑料一次性餐饮具 | 上海彦霖包装新技术有限公司 | 上海市 | 五格餐盒 | / | 2023.6.5/20230605 | 脱色试验* | 安徽省产品质量监督检验研究院
4 | 塑料一次性餐饮具 | 南昌县小蓝昌茂塑料制品厂 | 江西省 | 快餐盒 | 容量：1×250mL 型号：B-1 | 2022.10.25/- | 总迁移量* | 河南省产品质量检验技术研究院
5 | 纸杯 | 济南绿宝纸制品有限公司 | 山东省 | 纸杯 | 240ml | 2023.5.23/2023.5.23 | 感官指标 | 上海市质量监督检验技术研究院
6 | 纸杯 | 武汉诺祺包装有限公司 | 湖北省 | 14oz欣鲜美豆浆杯 | 400ml | 2023年5月11日/20230511 | 感官指标 | 大连产品质量检验检测研究院有限公司
7 | 食品接触用纸容器 | 诸暨市洁利纸制品厂 | 浙江省 | 一次性纸碗 | 400ml | 2023年4月18日/- | 抗压强度 | 上海市质量监督检验技术研究院
8 | 食品接触用纸容器 | 漳州市辉悦工贸有限公司 | 福建省 | 纸碗 | 380ml | 2023.5.28/- | 抗压强度 | 湖北省产品质量监督检验研究院
9 | 食品接触用纸容器 | 湖南世容纸塑包装有限公司 | 湖南省 | 鑫鸿康大一号（淋膜纸碗） | 450个/箱 720ml | 2023-06-05/- | 渗漏性能（95℃±5℃水、油） | 河南省产品质量检验技术研究院
10 | 工业和商用电热食品加工设备 | 河北名格饮水设备有限公司 | 河北省 | 全自动步进式电开水器 | KSQ-3-100-L | 2023.6.7/20236782 | 对触及带电部件的防护* | 湖北省产品质量监督检验研究院
11 | 工业和商用电热食品加工设备 | 青岛科源美商用设备有限公司 | 山东省 | 全自动电热开水器 | CRM-40A-3(A1简易) | 2023年5月18号/- | 对触及带电部件的防护* | 湖北省产品质量监督检验研究院
12 | 工业和商用电热食品加工设备 | 山东省博兴县顺达厨房设备厂 | 山东省 | 商用电磁炒灶 | SDDC-1000C | 2023-05-30/- | 机械强度* | 初检机构：湖北省产品质量监督检验研究院，复检机构：上海市质量监督检验技术研究院 | 复检仍不合格
13 | 工业和商用电热食品加工设备 | 温州一喜商用机械有限公司 | 浙江省 | 滚动式烤肠机 | RXK-G7 | 2023年5月/20230553 | 内部布线* | 湖北省产品质量监督检验研究院
14 | 工业和商用电热食品加工设备 | 瑞安市宏瑞食品机械厂 | 浙江省 | 自动控温电炸锅 | HR-12 | 2023年5月/2305011 | 内部布线* | 湖北省产品质量监督检验研究院
15 | 工业和商用电热食品加工设备 | 广东顺德伊派餐饮设备有限公司 | 广东省 | 商用电磁炉 | YP-D08 | 2023年5月29日/- | 输入功率和电流*,机械强度* | 初检机构：上海市质量监督检验技术研究院，复检机构：湖北省产品质量监督检验研究院 | 复检仍不合格
16 | 工业和商用电热食品加工设备 | 广州博畅餐饮设备有限公司 | 广东省 | 电炸炉 | BDF-81 | 2023年3月10日/- | 内部布线* | 湖北省产品质量监督检验研究院
17 | 工业和商用电热食品加工设备 | 英联斯特（广州）餐饮设备有限公司 | 广东省 | 四层万能蒸烤箱 | JO-E-Y43S | 2023/05/18/- | 稳定性和机械危险* | 初检机构：上海市质量监督检验技术研究院，复检机构：湖北省产品质量监督检验研究院 | 复检仍不合格
18 | 工业和商用电热食品加工设备 | 慧而特（佛山）餐饮设备有限公司 | 广东省 | 电炸炉 | RE114 | 2023.5.5/- | 非正常工作* | 初检机构：上海市质量监督检验技术研究院，复检机构：湖北省产品质量监督检验研究院 | 复检仍不合格
19 | 工业和商用电热食品加工设备 | 佛山三昌五金炉具有限公司 | 广东省 | 台式电磁小炒炉 | TIW-5K-B-0 | 2023-04-26/- | 机械强度* | 湖北省产品质量监督检验研究院
20 | 工业和商用电热食品加工设备 | 佛山市顺德区美磁电器有限公司 | 广东省 | 电磁灶 | MC-05PT-A-01 | 2023-06-12/- | 输入功率和电流* | 上海市质量监督检验技术研究院
21 | 工业和商用电热食品加工设备 | 佛山市创新思维厨具设备有限公司 | 广东省 | 商用电炉灶 | XSW-DDT02-FXZ | 2023-6-13/- | 机械强度*,接地措施* | 上海市质量监督检验技术研究院
22 | 工业和商用电热食品加工设备 | 佛山市南海辉麦厨房设备有限公司 | 广东省 | ASL食品电烘炉 | ASL-1-1D | 2023-06/- | 接地措施* | 上海市质量监督检验技术研究院
23 | 工业和商用电动食品加工设备 | 沈阳厚地实业有限公司 | 辽宁省 | 绞肉机 | MN-22S | 2023-03/22303028 | 稳定性和机械危险* | 广东产品质量监督检验研究院
24 | 工业和商用电动食品加工设备 | 山东美鹰食品设备有限公司 | 山东省 | 盆式菜馅机 | CP30 | 2023-03/2021708 | 稳定性和机械危险* | 广东产品质量监督检验研究院
25 | 工业和商用电动食品加工设备 | 山东白鸽食品机械有限公司 | 山东省 | MG70/2型馒头机 | MG70/2 | 2023-04/2347 | 稳定性和机械危险* | 初检机构：广东产品质量监督检验研究院，复检机构：滨州市厨具产品质量检验中心 | 复检仍不合格
26 | 工业和商用电动食品加工设备 | 恒悦（江苏）食品机械科技有限公司 | 江苏省 | 变频和面机 | BMP30-D | 2023-05-20/202305200013 | 结构* | 广东产品质量监督检验研究院
27 | 工业和商用电动食品加工设备 | 如东县新苗食品机械有限公司 | 江苏省 | 电动绞肉机 | RY12(S) | 2023-03/- | 稳定性和机械危险*,结构*,电源连接和外部软线*,接地措施* | 滨州市厨具产品质量检验中心
28 | 工业和商用电动食品加工设备 | 广东省泓锋烘焙设备有限公司 | 广东省 | 双动和面机 | HF40 | 2023-06/202306001 | 稳定性和机械危险*,结构* | 滨州市厨具产品质量检验中心
29 | 工业和商用电动食品加工设备 | 广州市昌大机械设备有限公司 | 广东省 | 面团（馅料）分块机 | CG-36 | 2023-02/652207027 | 稳定性和机械危险* | 滨州市厨具产品质量检验中心
30 | 工业和商用电动食品加工设备 | 广州市荣艺食品机械有限公司 | 广东省 | 绞切肉机 | JQ-2 | 2023-05-13/58323 | 稳定性和机械危险*,结构* | 滨州市厨具产品质量检验中心
31 | 工业和商用电动食品加工设备 | 佛山市顺德区陈村镇顺菱制冷厨用设备厂 | 广东省 | 商用半自动切片机 | 250ES-10 | 2023-03/3149 | 稳定性和机械危险* | 滨州市厨具产品质量检验中心
32 | 餐具洗涤剂 | 山东清叶环保科技有限公司 | 山东省 | 金桔洗洁精 | 5L/桶 | 2023/02/14/- | 菌落总数* | 广州质量监督检测研究院
33 | 餐具洗涤剂 | 广州市明亮化工有限公司 | 广东省 | 柠檬洗洁精 | 5千克/瓶 | -/2023051401LY | 总活性物含量 | 北京市产品质量监督检验研究院
34 | 月饼包装 | 化州市那务福满楼月饼厂 | 广东省 | 加料拖罗月饼（月饼包装） | 1千克（1×1只） | 2023－08－15/－ | 混装要求 | 广东产品质量监督检验研究院
35 | 月饼包装 | 中山市百威食品有限公司 | 广东省 | 悦意华礼百威臻选月饼（月饼包装） | 1.06千克 | 2023－08－18/– | 包装空隙率 | 广东产品质量监督检验研究院
注：1.按行政区域排序。 2.复检仍不合格，指产品初检不合格，企业提出复检申请，经复检产品仍不合格。 3.加*号的项目为安全项目。