## 表
附表1-21
冷轧带肋钢筋产品质量国家监督抽查产品及其企业名单
序号 | 企业名称 | 所在地 | 产品名称 | 规格型号 | 生产日期/批号 | 抽查结果 | 主要不合格项目 | 承检机构
1 | 玉田县正顺金属制品有限公司 | 河北省 | 冷轧带肋钢筋 | 7mm CRB550 | 2018.9.15/1870091415-3 | 合格 |  | 中冶建筑研究总院有限公司（国家建筑钢材质量监督检验中心）
2 | 安平县普尔森网类制造有限公司 | 河北省 | 冷轧带肋钢筋 | 10mm CRB550 | 2018.8.27 | 合格 |  | 中冶建筑研究总院有限公司（国家建筑钢材质量监督检验中心）
3 | 沧州市双利冷轧钢有限公司 | 河北省 | 冷轧带肋钢筋 | 7mm CRB550 | 2018.8.25/18-08-05 | 合格 |  | 中冶建筑研究总院有限公司（国家建筑钢材质量监督检验中心）
4 | 邯郸一三高研科技有限公司 | 河北省 | 冷轧带肋钢筋 | 6mm CRB550 | 2018.8.19/0608198 | 合格 |  | 中冶建筑研究总院有限公司（国家建筑钢材质量监督检验中心）
5 | 包头市光大网业有限责任公司 | 内蒙古自治区 | 冷轧带肋钢筋 | 9mm CRB550 | 2018.6.10 | 合格 |  | 新疆维吾尔自治区产品质量监督检验研究院
6 | 杭州裕华钢网有限公司 | 浙江省 | 冷轧带肋钢筋 | 10mm CRB550 | 2018.8.25 | 合格 |  | 浙江省冶金产品质量检验站有限公司
7 | 杭州华盛钢网有限公司 | 浙江省 | 冷轧带肋钢筋 | 8mm CRB550 | 2018.8.25 | 合格 |  | 浙江省冶金产品质量检验站有限公司
8 | 安徽天宇金属股份有限公司 | 安徽省 | 冷轧带肋钢筋 | 8mm CRB550 | 2018.10.9/J181009 | 合格 |  | 福建省产品质量检验研究院
9 | 合肥邦辉钢铁有限公司 | 安徽省 | 冷轧带肋钢筋 | 9mm CRB550 | 2018.8.4 | 合格 |  | 福建省产品质量检验研究院
10 | 巢湖市建巢冷轧钢材有限责任公司 | 安徽省 | 冷轧带肋钢筋 | 6mm CRB550 | 2018.6.4/20180604 | 合格 |  | 福建省产品质量检验研究院
11 | 安徽马钢比亚西钢筋焊网有限公司 | 安徽省 | 冷轧带肋钢筋 | 8mm CRB550 | 2018.8.22/PT18082204-06 | 合格 |  | 福建省产品质量检验研究院
12 | 泉州展洲钢筋焊网有限公司 | 福建省 | 冷轧带肋钢筋 | 8mm CRB550 | 2018.8.3 | 合格 |  | 福建省产品质量检验研究院
13 | 河南省久盛祥高速冷轧有限公司 | 河南省 | 冷轧带肋钢筋 | 11mm CRB550 | 2018.10.2/18100211 | 合格 |  | 浙江省冶金产品质量检验站有限公司
14 | 台前县盛达贸易有限公司 | 河南省 | 冷轧带肋钢筋 | 8mm CRB550 | 2018.10.12/181012001 | 合格 |  | 中冶建筑研究总院有限公司（国家建筑钢材质量监督检验中心）
15 | 安阳合力创新冶金新技术股份有限公司 | 河南省 | 冷轧带肋钢筋 | 6mm CRB550 | 2018.10.11/18101006010 | 合格 |  | 中冶建筑研究总院有限公司（国家建筑钢材质量监督检验中心）
16 | 台前县国刚建材有限公司 | 河南省 | 冷轧带肋钢筋 | 8mm CRB550 | 2018.10.12/181012005 | 合格 |  | 浙江省冶金产品质量检验站有限公司
17 | 台前县鑫华建材有限公司 | 河南省 | 冷轧带肋钢筋 | 8mm CRB550 | 2018.8.15/18081503 | 合格 |  | 浙江省冶金产品质量检验站有限公司
18 | 台前县隆鑫建材有限公司 | 河南省 | 冷轧带肋钢筋 | 7mm CRB550 | 2018.8.15/18081501 | 合格 |  | 浙江省冶金产品质量检验站有限公司
19 | 台前县鑫达建材有限公司 | 河南省 | 冷轧带肋钢筋 | 8mm CRB550 | 2018.8.25/18082502 | 合格 |  | 新疆维吾尔自治区产品质量监督检验研究院
20 | 常德市江英冷轧带肋钢筋有限公司 | 湖南省 | 冷轧带肋钢筋 | 9mm CRB550 | 2018.8.19 | 合格 |  | 福建省产品质量检验研究院
21 | 攸县新市镇世伟冷轧带肋钢筋厂 | 湖南省 | 冷轧带肋钢筋 | 6mm CRB550 | 2018.7.14 | 合格 |  | 新疆维吾尔自治区产品质量监督检验研究院
22 | 长沙海顺金属材料有限公司 | 湖南省 | 冷轧带肋钢筋 | 7mm CRB550 | 2018.8.10 | 合格 |  | 新疆维吾尔自治区产品质量监督检验研究院
23 | 新化县博盛贸易有限责任公司 | 湖南省 | 冷轧带肋钢筋 | 7mm CRB550 | 2018.8.5/BS180807-11 | 合格 |  | 浙江省冶金产品质量检验站有限公司
24 | 涟源市涟水钢材物资供应站石马山店 | 湖南省 | 冷轧带肋钢筋 | 9mm CRB550 | 2018.7.3 | 合格 |  | 福建省产品质量检验研究院
25 | 广西华邕工程材料科技有限公司 | 广西壮族自治区 | 冷轧带肋钢筋 | 10mm CRB550 | 2018.7.25 | 合格 |  | 福建省产品质量检验研究院
26 | 重庆黄朝物资有限公司 | 重庆市 | 冷轧带肋钢筋 | 7mm CRB550 | 2018.8.25/180825 | 合格 |  | 福建省产品质量检验研究院
27 | 重庆伟铭金属有限公司 | 重庆市 | 冷轧带肋钢筋 | 7mm CRB550 | 2018.8.20/813221 | 合格 |  | 福建省产品质量检验研究院
28 | 重庆市晟庄建材有限责任公司 | 重庆市 | 冷轧带肋钢筋 | 7mm CRB550 | 2018.8.26/57088 | 合格 |  | 福建省产品质量检验研究院
29 | 忠县汇方拉丝厂 | 重庆市 | 冷轧带肋钢筋 | 7mm CRB550 | 2018.7.29/803790 | 合格 |  | 福建省产品质量检验研究院
30 | 忠县晟超拉丝厂 | 重庆市 | 冷轧带肋钢筋 | 7mm CRB550 | 2018.8.11/600484 | 合格 |  | 福建省产品质量检验研究院
31 | 丰都县增强金属制品厂 | 重庆市 | 冷轧带肋钢筋 | 7mm CRB550 | 2018.7.28/831264 | 合格 |  | 福建省产品质量检验研究院
32 | 重庆景文金属制品厂 | 重庆市 | 冷轧带肋钢筋 | 7mm CRB550 | 2018.8.25/541032 | 合格 |  | 福建省产品质量检验研究院
33 | 忠县鼎盛建材有限公司 | 重庆市 | 冷轧带肋钢筋 | 7mm CRB550 | 2018.8.1/Q3-118101841-11/B | 合格 |  | 新疆维吾尔自治区产品质量监督检验研究院
34 | 重庆镪镔实业股份有限公司 | 重庆市 | 冷轧带肋钢筋 | 7mm CRB550 | 2018.8.27/704087 | 合格 |  | 新疆维吾尔自治区产品质量监督检验研究院
35 | 成都置发金属制品有限公司 | 四川省 | 冷轧带肋钢筋 | 8mm CRB550 | 2018.9.4 | 合格 |  | 福建省产品质量检验研究院
36 | 泸州市江阳区鑫坤冷轧钢加工厂 | 四川省 | 冷轧带肋钢筋 | 7.5mm CRB550 | 2018.9.11/20180911 | 合格 |  | 新疆维吾尔自治区产品质量监督检验研究院
37 | 绵阳高新区康立源金属制品加工厂 | 四川省 | 冷轧带肋钢筋 | 6.5mm CRB550 | 2018.9.9 | 合格 |  | 新疆维吾尔自治区产品质量监督检验研究院
38 | 成都易建金属有限公司 | 四川省 | 冷轧带肋钢筋 | 9mm CRB550 | 2018.9.27/18092701 | 合格 |  | 浙江省冶金产品质量检验站有限公司
39 | 成都成港金属制品有限公司 | 四川省 | 冷轧带肋钢筋 | 6mm CRB550 | 2018.9.19/182-1-12-16 | 合格 |  | 中冶建筑研究总院有限公司（国家建筑钢材质量监督检验中心）
40 | 昆明大路金属制品制造有限公司 | 云南省 | 冷轧带肋钢筋 | 6mm CRB550 | 2018.6.26 | 合格 |  | 新疆维吾尔自治区产品质量监督检验研究院
41 | 广德进宝钢材科技有限公司 | 安徽省 | 冷轧带肋钢筋 | 8mm CRB550 | 2018.8.11 | 不合格 | 表面标志 | 福建省产品质量检验研究院
42 | 太湖县国瑞金属制品有限公司 | 安徽省 | 冷轧带肋钢筋 | 7mm CRB550 | 2018.5.8 | 不合格 | 重量偏差 | 福建省产品质量检验研究院
43 | 安阳市荣昌冷轧有限公司 | 河南省 | 冷轧带肋钢筋 | 7mm CRB550 | 2018.7.15/180609065001 | 不合格 | 表面标志 | 中冶建筑研究总院有限公司（国家建筑钢材质量监督检验中心）
44 | 台前县隆庆建材有限公司 | 河南省 | 冷轧带肋钢筋 | 8mm CRB550 | 2018.8.20/18082001 | 不合格 | 抗拉强度,规定塑性延伸强度 | 中冶建筑研究总院有限公司（国家建筑钢材质量监督检验中心）
45 | 河南省鼎鼎实业有限公司 | 河南省 | 冷轧带肋钢筋 | 10mm CRB550 | 2018.10.15/18101510001 | 不合格 | 表面标志 | 浙江省冶金产品质量检验站有限公司
46 | 黄梅县孔垅镇恒信冷轧厂 | 湖北省 | 冷轧带肋钢筋 | 9mm CRB550 | 2018.8.21/201808-21 | 不合格 | 重量偏差 | 中冶建筑研究总院有限公司（国家建筑钢材质量监督检验中心）
47 | 湖北五瑞生物科技股份有限公司 | 湖北省 | 冷轧带肋钢筋 | 8mm CRB550 | 2018.8.16 | 不合格 | 抗拉强度,规定塑性延伸强度 | 中冶建筑研究总院有限公司（国家建筑钢材质量监督检验中心）
48 | 花垣县信成建材厂 | 湖南省 | 冷轧带肋钢筋 | 7mm CRB550 | 2018.8.22/20180822 | 不合格 | 横肋间距 | 福建省产品质量检验研究院
49 | 邵阳市大祥区双龙冷扎带肋钢厂 | 湖南省 | 冷轧带肋钢筋 | 7mm CRB550 | 2018.8.18 | 不合格 | 强屈比,最大力总延伸率,表面标志 | 浙江省冶金产品质量检验站有限公司
50 | 临湘市振鸿金属冷轧加工厂 | 湖南省 | 冷轧带肋钢筋 | 6.5mm CRB550 | 2018.6.18 | 不合格 | 横肋间距,重量偏差 | 浙江省冶金产品质量检验站有限公司
51 | 衡东县金衡建材经营部 | 湖南省 | 冷轧带肋钢筋 | 4mm CRB550 | 2018.8.24 | 不合格 | 最大力总延伸率,横肋中点高,表面标志 | 浙江省冶金产品质量检验站有限公司
52 | 长沙市天心区润达冷轧带肋钢筋加工厂 | 湖南省 | 冷轧带肋钢筋 | 9mm CRB550 | 2018.8.27 | 不合格 | 横肋中点高 | 浙江省冶金产品质量检验站有限公司
53 | 新化县梅苑金满地建材贸易行 | 湖南省 | 冷轧带肋钢筋 | 8mm CRB550 | 2018.8.10 | 不合格 | 表面标志,规定塑性延伸强度 | 中冶建筑研究总院有限公司（国家建筑钢材质量监督检验中心）
54 | 浏阳市大瑶镇三喜拉丝制钉厂 | 湖南省 | 冷轧带肋钢筋 | 7mm CRB550 | 2018.7.20 | 不合格 | 横肋间距 | 中冶建筑研究总院有限公司（国家建筑钢材质量监督检验中心）
55 | 长沙英茂金属有限公司 | 湖南省 | 冷轧带肋钢筋 | 7mm CRB550 | 2018.8.28/LP101211 | 不合格 | 最大力总延伸率,表面标志 | 中冶建筑研究总院有限公司（国家建筑钢材质量监督检验中心）
56 | 汨罗市山友钢材经营部 | 湖南省 | 冷轧带肋钢筋 | 7.5mm CRB550 | 2018.8.20 | 不合格 | 抗拉强度,横肋中点高,横肋间距,规定塑性延伸强度 | 浙江省冶金产品质量检验站有限公司
57 | 湘阴县博通钢材经营部 | 湖南省 | 冷轧带肋钢筋 | 7.5mm CRB550 | 2018.8.21 | 不合格 | 抗拉强度,规定塑性延伸强度 | 中冶建筑研究总院有限公司（国家建筑钢材质量监督检验中心）
58 | 鹤城区湖天华达冷轧带肋钢筋厂 | 湖南省 | 冷轧带肋钢筋 | 6.5mm CRB550 | 2018.8.24/20180824 | 不合格 | 横肋间距 | 浙江省冶金产品质量检验站有限公司
59 | 鹤城区华洪民鑫钢筋冷轧厂 | 湖南省 | 冷轧带肋钢筋 | 8mm CRB50 | 2018.8.20 | 不合格 | 横肋中点高,横肋间距,重量偏差 | 福建省产品质量检验研究院
60 | 桃源县漆河镇合力拉丝厂 | 湖南省 | 冷轧带肋钢筋 | 4.5mm CRB550 | 2018.6.30 | 不合格 | 重量偏差 | 新疆维吾尔自治区产品质量监督检验研究院
61 | 邵阳市双清区兴隆拉丝厂 | 湖南省 | 冷轧带肋钢筋 | 5.5mm CRB550 | 2018.8.20 | 不合格 | 表面标志 | 新疆维吾尔自治区产品质量监督检验研究院
62 | 邵阳市双清五欣冷轧带肋钢筋厂 | 湖南省 | 冷轧带肋钢筋 | 6.5mm CRB550 | 2018.5.18 | 不合格 | 表面标志 | 新疆维吾尔自治区产品质量监督检验研究院
63 | 邵阳高华工贸实业有限公司 | 湖南省 | 冷轧带肋钢筋 | 7mm CRB550 | 2018.8.18 | 不合格 | 表面标志 | 新疆维吾尔自治区产品质量监督检验研究院
64 | 怀化市鹤城区中恒冷轧带肋钢筋厂 | 湖南省 | 冷轧带肋钢筋 | 8.5mm CRB550 | 2018.8.12 | 不合格 | 表面标志 | 福建省产品质量检验研究院
65 | 鹤城区中天冷轧钢筋厂 | 湖南省 | 冷轧带肋钢筋 | 6.5mm CRB550 | 2018.7.8 | 不合格 | 表面标志 | 新疆维吾尔自治区产品质量监督检验研究院
66 | 广东江南金工科技股份有限公司 | 广东省 | 冷轧带肋钢筋 | 8mm CRB550 | 2018.8 | 不合格 | 重量偏差 | 新疆维吾尔自治区产品质量监督检验研究院
67 | 星联钢网（深圳）有限公司 | 广东省 | 带肋直条 | 7mm CRB550 | 2018.7.4/L1807-05 | 不合格 | 表面标志 | 新疆维吾尔自治区产品质量监督检验研究院
68 | 丰都县渝鹏冷轧带肋钢厂 | 重庆市 | 冷轧带肋钢筋 | 7mm CRB550 | 2018.8.26/231 | 不合格 | 重量偏差 | 福建省产品质量检验研究院
69 | 成都众远工程材料有限公司 | 四川省 | 冷轧带肋钢筋 | 7mm CRB550 | 2018.9.25/2018092501 | 不合格 | 最大力总延伸率,横肋间距 | 福建省产品质量检验研究院
70 | 彭州市世元冷轧钢筋厂 | 四川省 | 冷轧带肋钢筋 | 6mm CRB550 | 2018.6.18 | 不合格 | 最大力总延伸率 | 中冶建筑研究总院有限公司（国家建筑钢材质量监督检验中心）
71 | 广安平俊金属制品有限责任公司 | 四川省 | 冷轧带肋钢筋 | 6mm CRB550 | 2018.9.2 | 不合格 | 横肋间距,表面标志 | 浙江省冶金产品质量检验站有限公司
72 | 乐山市市中区同升建材加工厂 | 四川省 | 冷轧带肋钢筋 | 7mm CRB550 | 2018.9.8/20180908 | 不合格 | 横肋间距 | 浙江省冶金产品质量检验站有限公司
73 | 成都凯固金属制品有限公司 | 四川省 | 冷轧带肋钢筋 | 12mm CRB550 | 2018.6.29/P20180630001 | 不合格 | 横肋中点高,重量偏差 | 中冶建筑研究总院有限公司（国家建筑钢材质量监督检验中心）
74 | 泸州市龙马潭区代彬冷轧钢厂 | 四川省 | 冷轧带肋钢筋 | 6mm CRB550 | 2018.9.2 | 不合格 | 表面标志,重量偏差 | 新疆维吾尔自治区产品质量监督检验研究院
75 | 旺苍县嘉川镇顺发钢材经营部 | 四川省 | 冷轧带肋钢筋 | 9mm CRB550 | 2018.9.2 | 不合格 | 表面标志 | 新疆维吾尔自治区产品质量监督检验研究院
注：按行政区域排序。