## 表
附表1-23
纸面石膏板产品质量国家监督抽查产品及其企业名单
序号 | 企业名称 | 所在地 | 产品名称 | 规格型号 | 生产日期/批号 | 抽查结果 | 主要不合格项目 | 承检机构
1 | 隆化县泓润建材有限责任公司 | 河北省 | 普通纸面石膏板 | 2400mm×1200mm×9.5mm | 2018-04-27 | 合格 |  | 广州质量监督检测研究院
2 | 故城北新建材有限公司 | 河北省 | 普通纸面石膏板 | 2400mm×1200mm×9.5mm | 2018-12-06 | 合格 |  | 广州质量监督检测研究院
3 | 北新集团建材股份有限公司涿州分公司 | 河北省 | 普通纸面石膏板 | 3000mm×1200mm×9.5mm | 2018-08-13 | 合格 |  | 广州质量监督检测研究院
4 | 河北大秋建材制造有限公司 | 河北省 | 普通纸面石膏板 | 3000mm×1200mm×9.5mm | 2018-04-24 | 合格 |  | 广州质量监督检测研究院
5 | 晋州市泰山红纸面石膏板厂 | 河北省 | 普通纸面石膏板 | 3000mm×1200mm×9.5mm | 2018-07-12 | 合格 |  | 广州质量监督检测研究院
6 | 秦皇岛泰山建材有限公司 | 河北省 | 普通纸面石膏板 | PC 3000×1200×9.5 | 2018-10-26 | 合格 |  | 贵州省建材产品质量监督检验院
7 | 阜新泰山石膏建材有限公司 | 辽宁省 | 普通纸面石膏板 | 2000mm×1200mm×9.5mm | 2018-12-04 | 合格 |  | 贵州省建材产品质量监督检验院
8 | 泰山石膏（辽宁）有限公司 | 辽宁省 | 普通纸面石膏板 | 2400mm×1200mm×9.5mm | 2018-12-04 | 合格 |  | 贵州省建材产品质量监督检验院
9 | 北新集团建材股份有限公司铁岭分公司 | 辽宁省 | 普通纸面石膏板 | 2400mm×1200mm×9.5mm | 2018-11-01 | 合格 |  | 贵州省建材产品质量监督检验院
10 | 圣戈班石膏建材（葫芦岛）有限公司 | 辽宁省 | 普通纸面石膏板 | 2400mm×1200mm×9.5mm | 2018-12-02 | 合格 |  | 贵州省建材产品质量监督检验院
11 | 圣戈班石膏建材（上海）有限公司 | 上海市 | 普通纸面石膏板 | RE 9.5×1200×2400sc | 2018-12-02/B | 合格 |  | 贵州省建材产品质量监督检验院
12 | 可耐福石膏板（江苏）有限公司 | 江苏省 | 普通纸面石膏板 | 2400mm×1200mm×9.5mm | 2018-12-11 | 合格 |  | 广州质量监督检测研究院
13 | 泰山石膏（江阴）有限公司 | 江苏省 | 普通纸面石膏板 | 2400mm×1200mm×12mm | 2018-12-05 | 合格 |  | 广州质量监督检测研究院
14 | 圣戈班石膏建材（常州）有限公司 | 江苏省 | 普通纸面石膏板 | 2400mm×1200mm×9.5mm | 2018-12-12/A | 合格 |  | 广州质量监督检测研究院
15 | 镇江北新建材有限公司 | 江苏省 | 普通纸面石膏板 | 2000mm×1200mm×9.5mm | 2018-12-11 | 合格 |  | 广州质量监督检测研究院
16 | 太仓北新建材有限公司 | 江苏省 | 普通纸面石膏板 | 2400mm×1200mm×9.5mm | 2018-12-13 | 合格 |  | 广州质量监督检测研究院
17 | 泰山石膏（南通）有限公司 | 江苏省 | 普通纸面石膏板 | 2400mm×1200mm×9.5mm | 2018-12-08 | 合格 |  | 广州质量监督检测研究院
18 | 宁波北新建材有限公司 | 浙江省 | 普通纸面石膏板 | PC 2400×1200×9.5 | 2018-12-12 | 合格 |  | 贵州省建材产品质量监督检验院
19 | 北新建材（嘉兴）有限公司 | 浙江省 | 普通纸面石膏板 | PC 2400×1200×9.5 | 2018-12-07 | 合格 |  | 贵州省建材产品质量监督检验院
20 | 杰森石膏板（嘉兴）有限公司 | 浙江省 | 普通纸面石膏板 | 9.5mm | 2018-12-04 | 合格 |  | 贵州省建材产品质量监督检验院
21 | 淮南北新建材有限公司 | 安徽省 | 普通纸面石膏板 | PC 2400mm×1200mm×9.5mm | 2018-08-11 | 合格 |  | 贵州省建材产品质量监督检验院
22 | 安徽龙派建材科技有限公司 | 安徽省 | 普通纸面石膏板 | 2400mm×1200mm×9.5mm | 2018-10-20 | 合格 |  | 贵州省建材产品质量监督检验院
23 | 梦牌新材料（宣城）有限公司 | 安徽省 | 普通纸面石膏板 | 2400mm×1200mm×9.5mm | 2018-11-21 | 合格 |  | 贵州省建材产品质量监督检验院
24 | 可耐福新型建筑材料（芜湖）有限公司 | 安徽省 | 普通纸面石膏板 | 2400mm×1200mm×9.5mm | 2018-12-08 | 合格 |  | 贵州省建材产品质量监督检验院
25 | 泰山石膏（福建）有限公司 | 福建省 | 普通纸面石膏板 | PC 2440×1220×9.5 | 2018-12-09 | 合格 |  | 贵州省建材产品质量监督检验院
26 | 泰山石膏(聊城)有限公司 | 山东省 | 普通纸面石膏板 | 3000mm×1200mm×9.5mm | 2018-12-02 | 合格 |  | 中国建材检验认证集团股份有限公司（国家建筑材料质量监督检验中心）
27 | 平邑华晨石膏建材有限公司 | 山东省 | 普通纸面石膏板 | 2400mm×1200mm×9.5mm | 2018-09-15 | 合格 |  | 中国建材检验认证集团股份有限公司（国家建筑材料质量监督检验中心）
28 | 泰山石膏有限公司 | 山东省 | 普通纸面石膏板 | 2400mm×1200mm×9.5mm | 2018-12-04 | 合格 |  | 中国建材检验认证集团股份有限公司（国家建筑材料质量监督检验中心）
29 | 山东惠宁建材有限公司 | 山东省 | 普通纸面石膏板 | 2400mm×1200mm×9.5mm | 2018-12-05 | 合格 |  | 中国建材检验认证集团股份有限公司（国家建筑材料质量监督检验中心）
30 | 山东华勤建材有限公司 | 山东省 | 普通纸面石膏板 | 2400mm×1200mm×9.5mm | 2018-12-07 | 合格 |  | 中国建材检验认证集团股份有限公司（国家建筑材料质量监督检验中心）
31 | 淄博创大石膏建材有限公司 | 山东省 | 普通纸面石膏板 | 3000mm×1200mm×9.5mm | 2018-12-11 | 合格 |  | 中国建材检验认证集团股份有限公司（国家建筑材料质量监督检验中心）
32 | 山东万佳建材有限公司 | 山东省 | 普通纸面石膏板 | 2400mm×1200mm×9.5mm | 2018-12-06 | 合格 |  | 中国建材检验认证集团股份有限公司（国家建筑材料质量监督检验中心）
33 | 泰山石膏(潍坊)有限公司 | 山东省 | 普通纸面石膏板 | 3000mm×1200mm×9.5mm | 2018-12-08 | 合格 |  | 中国建材检验认证集团股份有限公司（国家建筑材料质量监督检验中心）
34 | 平邑恒基伟业石膏建材有限责任公司 | 山东省 | 普通纸面石膏板 | 2400mm×1200mm×9.5mm | 2018-09-05 | 合格 |  | 中国建材检验认证集团股份有限公司（国家建筑材料质量监督检验中心）
35 | 泰山石膏(东营)有限公司 | 山东省 | 普通纸面石膏板 | 3000mm×1200mm×9.5mm | 2018-11-07 | 合格 |  | 中国建材检验认证集团股份有限公司（国家建筑材料质量监督检验中心）
36 | 山东聚源石膏建材开发有限公司 | 山东省 | 普通纸面石膏板 | 2400mm×1200mm×9.5mm | 2018-08-23 | 合格 |  | 中国建材检验认证集团股份有限公司（国家建筑材料质量监督检验中心）
37 | 优时吉博罗石膏建材（山东）有限公司 | 山东省 | 普通纸面石膏板 | 2400mm×1200mm×9.5mm | 2018-10-17 | 合格 |  | 中国建材检验认证集团股份有限公司（国家建筑材料质量监督检验中心）
38 | 北新集团建材股份有限公司山东枣庄分公司 | 山东省 | 普通纸面石膏板 | 2400mm×1200mm×9.5mm | 2018-12-07 | 合格 |  | 中国建材检验认证集团股份有限公司（国家建筑材料质量监督检验中心）
39 | 山东拜尔建材有限公司 | 山东省 | 普通纸面石膏板 | 2400mm×1200mm×9.5mm | 2018-09-28- | 合格 |  | 中国建材检验认证集团股份有限公司（国家建筑材料质量监督检验中心）
40 | 泰山石膏（湘潭）有限公司 | 湖南省 | 普通纸面石膏板 | 2400mm×1200mm×9.5mm | 2018-12-16 | 合格 |  | 广州质量监督检测研究院
41 | 湘乡金联建材有限公司 | 湖南省 | 普通纸面石膏板 | 2400mm×1200mm×9.5mm | 2018-11-25 | 合格 |  | 广州质量监督检测研究院
42 | 杰森石膏板（惠州）有限公司 | 广东省 | 普通纸面石膏板 | 2440mm×1220mm×9.5mm | 2018-11-24 | 合格 |  | 中国建材检验认证集团股份有限公司（国家建筑材料质量监督检验中心）
43 | 广东可耐福新型建筑材料有限公司 | 广东省 | 普通纸面石膏板 | 2440mm×1220mm×9.5mm | 2018-12-02 | 合格 |  | 中国建材检验认证集团股份有限公司（国家建筑材料质量监督检验中心）
44 | 泰山石膏（广东）有限公司 | 广东省 | 普通纸面石膏板 | 2440mm×1220mm×9.5mm | 2018-11-18 | 合格 |  | 中国建材检验认证集团股份有限公司（国家建筑材料质量监督检验中心）
45 | 优时吉博罗石膏建材（重庆）有限公司 | 重庆市 | 普通纸面石膏板 | 2400mm×1200mm×9.5mm | 2018122410 | 合格 |  | 广州质量监督检测研究院
46 | 泰山石膏重庆綦江有限公司 | 重庆市 | 普通纸面石膏板 | 2400mm×1200mm×9.5mm | 2018-12-11/1195653 | 合格 |  | 广州质量监督检测研究院
47 | 泰山石膏（重庆）有限公司 | 重庆市 | 普通纸面石膏板 | 2400mm×1200mm×9.5mm | 2018-12-23/065528 | 合格 |  | 广州质量监督检测研究院
48 | 泰山石膏（四川）有限公司 | 四川省 | 普通纸面石膏板 | PC 2400×1200×9.5（mm） | 2018-12-19 | 合格 |  | 贵州省建材产品质量监督检验院
49 | 万源市龙强建材科技开发有限公司 | 四川省 | 普通纸面石膏板 | 2400mm×1200mm×9.5mm | 2018-12-07 | 合格 |  | 贵州省建材产品质量监督检验院
50 | 广安北新建材有限公司 | 四川省 | 普通纸面石膏板 | PC 2400×1200×9.5（mm） | 2018-12-14 | 合格 |  | 贵州省建材产品质量监督检验院
51 | 绵竹垭泰建材有限责任公司 | 四川省 | 普通纸面石膏板 | 2400mm×1200mm×9.5mm | 2018-11-23 | 合格 |  | 贵州省建材产品质量监督检验院
52 | 贵州泰福石膏有限公司 | 贵州省 | 普通纸面石膏板 | 2400mm×1200mm×9.5mm | 2018-12-18 | 合格 |  | 广州质量监督检测研究院
53 | 贵州皇冠新型建材有限公司 | 贵州省 | 普通纸面石膏板 | 2400mm×1200mm×9.5mm | 2018-12-26 | 合格 |  | 广州质量监督检测研究院
54 | 贵州兴电石膏有限公司 | 贵州省 | 普通纸面石膏板 | 2400mm×1200mm×9.5mm | 2018-12-17 | 合格 |  | 广州质量监督检测研究院
55 | 泰山石膏（云南）有限公司 | 云南省 | 普通纸面石膏板 | PJ 2400×1200×9.5 | 2018-11-28 | 合格 |  | 贵州省建材产品质量监督检验院
56 | 泰山石膏（陕西）有限公司 | 陕西省 | 普通纸面石膏板 | 2400mm×1200mm×9.5mm | 2018-11-28 | 合格 |  | 贵州省建材产品质量监督检验院
57 | 临沂市拉法基纸面石膏板厂 | 山东省 | 普通纸面石膏板 | 2000mm×1200mm×9.5mm | 2018-10-03 | 不合格 | 断裂荷载（纵向） | 中国建材检验认证集团股份有限公司（国家建筑材料质量监督检验中心）
58 | 临沂金元建材有限公司 | 山东省 | 普通纸面石膏板 | 2000mm×1200mm×9.5mm | 2018-06-23 | 不合格 | 断裂荷载（纵向） | 中国建材检验认证集团股份有限公司（国家建筑材料质量监督检验中心）
59 | 山东泰康建材股份有限公司 | 山东省 | 普通纸面石膏板 | 3000mm×1200mm×9.5mm | 2018-10-09 | 不合格 | 断裂荷载（纵向） | 中国建材检验认证集团股份有限公司（国家建筑材料质量监督检验中心）
60 | 常德湘美石膏建材有限公司 | 湖南省 | 普通纸面石膏板 | 2400mm×1200mm×9.5mm | 2018-12-21 | 不合格 | 断裂荷载（纵向） | 广州质量监督检测研究院
注：按行政区域排序。