## 表
附表1-27
无规共聚聚丙烯（PP-R）管材产品质量国家监督抽查产品及其企业名单
序号 | 企业名称 | 所在地 | 产品名称 | 规格型号 | 生产日期/批号 | 抽查结果 | 主要不合格项目 | 承检机构 | 备注
1 | 北京东大海康管业有限公司 | 北京市 | 冷热水用无规共聚聚丙烯（PP-R）管材 | S3.2 dn32×en4.4 | 2018/08/17 | 合格 |  | 广州质量监督检测研究院
2 | 北京乔治费歇尔管路系统有限公司 | 北京市 | 冷热水用无规共聚聚丙烯（PP-R）管材 | S2.5 dn25×en4.2 | 2018-08-14 | 合格 |  | 广州质量监督检测研究院
3 | 天津军星管业集团有限公司 | 天津市 | 聚丙烯（PP-R）管材 | dn25×en3.5 | 20180803 | 合格 |  | 山东省产品质量检验研究院
4 | 宏岳塑胶集团股份有限公司 | 河北省 | 冷热水用聚丙烯管材 | S3.2 dn20×en2.8mm | 2018.10.22 | 合格 |  | 佛山市质量计量监督检测中心
5 | 廊坊奥兴工业有限公司 | 河北省 | 冷热水用无规共聚聚丙烯（PP-R）管材 | S3.2 dn25×en3.5 | 2018.06.15 | 合格 |  | 广州质量监督检测研究院
6 | 河北康辉塑胶制品有限公司 | 河北省 | 冷热水用无规共聚聚丙烯（PP-R）管材 | S3.2 dn32×en4.4 | 2018.4.25 | 合格 |  | 山东省产品质量检验研究院
7 | 河北成达管业有限公司 | 河北省 | 冷热水用无规共聚丙烯（PP-R）管材 | S3.2dn20×en2.8mm | 2018.07.06 | 合格 |  | 佛山市质量计量监督检测中心
8 | 石家庄汇海塑业有限公司 | 河北省 | 冷热水用无规共聚聚丙烯（PP-R）管材 | S3.2 dn20×en2.8 | 2018.08.28/20180828 | 合格 |  | 佛山市质量计量监督检测中心
9 | 辛集市金华塑料制品厂 | 河北省 | 冷热水用无规共聚聚丙烯（PP-R）管材 | S4 dn25×en2.8 | 2018.10.4 | 合格 |  | 山东省产品质量检验研究院
10 | 千江管业有限公司 | 辽宁省 | 冷热水用无规共聚聚丙烯(PP-R)管材 | S3.2 dn20×en2.8 | 2018-07-08 | 合格 |  | 佛山市质量计量监督检测中心
11 | 大连华水塑管有限公司 | 辽宁省 | 冷热水用无规共聚聚丙烯(PP-R)管材 | S4 dn20×en2.3 | 2018-10-26 | 合格 |  | 山东省产品质量检验研究院
12 | 沈阳市和晟元管业有限公司 | 辽宁省 | 冷热水用无规共聚聚丙烯(PP-R)管材 | S3.2 dn25×en3.5 | 2018.06.05 | 合格 |  | 山东省产品质量检验研究院
13 | 沈阳福隆兴管业有限公司 | 辽宁省 | 冷热水用无规共聚聚丙烯(PP-R)管材 | S3.2 dn32×en4.4mm | 2018-04-12 | 合格 |  | 佛山市质量计量监督检测中心
14 | 海城顺昌新型建材有限公司 | 辽宁省 | 冷热水用无规共聚聚丙烯(PP-R)管材 | S3.2 dn20×en2.8 | 2018-11-04 | 合格 |  | 广州质量监督检测研究院
15 | 盖州市天禹塑胶有限公司 | 辽宁省 | 冷热水用无规共聚聚丙烯(PP-R)管材 | S3.2 dn32×en4.4 | 2018-10-02 | 合格 |  | 广州质量监督检测研究院
16 | 辽宁奇塑科技实业有限公司 | 辽宁省 | 冷热水用无规共聚聚丙烯(PP-R)管材 | S4 dn20×en2.3 | 2018.08.19 | 合格 |  | 广州质量监督检测研究院
17 | 辽宁星河实业有限公司 | 辽宁省 | 冷热水用无规共聚聚丙烯(PP-R)管材 | S3.2 dn32×en4.4 | 2018-08-19 | 合格 |  | 佛山市质量计量监督检测中心
18 | 辽宁正杨管业有限公司 | 辽宁省 | 冷热水用无规共聚聚丙烯(PP-R)管材 | S3.2 dn20×en2.8 | 2018-09-09 | 合格 |  | 佛山市质量计量监督检测中心
19 | 辽宁雨虹塑胶科技有限公司 | 辽宁省 | 冷热水用无规共聚聚丙烯(PP-R)管材 | S3.2 dn20×en2.8 | 2018-07-17 | 合格 |  | 佛山市质量计量监督检测中心
20 | 铁岭天禹塑料管材有限公司 | 辽宁省 | 冷热水用无规共聚聚丙烯(PP-R)管材 | S3.2 dn25×en3.5 | 2018-06-21 | 合格 |  | 佛山市质量计量监督检测中心
21 | 阜新威尔玛塑胶发展有限公司 | 辽宁省 | 冷热水用无规共聚聚丙烯(PP-R)管材 | S3.2 dn20×en2.8 | 2018.09.05 | 合格 |  | 山东省产品质量检验研究院
22 | 鞍钢实业集团冶金机械有限公司 | 辽宁省 | 冷热水用无规共聚聚丙烯(PP-R)管材 | S3.2 dn20×en2.8 | 2018-10-26 | 合格 |  | 广州质量监督检测研究院
23 | 长春新基管业有限公司 | 吉林省 | 冷热水用无规共聚聚丙烯（PP-R）管材 | S3.2 dn32×en4.4mm | 2018.9.8 | 合格 |  | 佛山市质量计量监督检测中心
24 | 上海上塑控股（集团）有限公司 | 上海市 | 冷热水用无规共聚聚丙烯（PP-R)管材 | S5 dn20×en2.0mm | 2018.06.06 | 合格 |  | 浙江方圆检测集团股份有限公司(国家化学建材质量监督检验中心)
25 | 上海中塑管业有限公司 | 上海市 | 冷热水用无规共聚聚丙烯（PP-R）管材 | S3.2 dn25×3.5mm | 2018.8.7 | 合格 |  | 福建省产品质量检验研究院（国家塑料制品质量监督检验中心（福州））
26 | 上海伟星新型建材有限公司 | 上海市 | 冷热水用PP-R管材 | dn25 S2.5 | 2018年5月26日/101111805238 | 合格 |  | 浙江方圆检测集团股份有限公司(国家化学建材质量监督检验中心)
27 | 上海天力实业（集团）有限公司 | 上海市 | PP-R给水管材（热） | S2.5 dn25×en4.2 热水管 | 2018/10/30/A20181003802 | 合格 |  | 浙江方圆检测集团股份有限公司(国家化学建材质量监督检验中心)
28 | 上海正圆管业有限公司 | 上海市 | 热水用无规共聚聚丙烯（PP-R)管材 | S2.5 dn20×en3.4（mm） | 2018.10.10 | 合格 |  | 浙江方圆检测集团股份有限公司(国家化学建材质量监督检验中心)
29 | 上海瀛岛塑料制品有限公司 | 上海市 | 热水用无规共聚聚丙烯（PP-R）管材 | dn25×en4.2, S2.5 | 2018.5.20 | 合格 |  | 福建省产品质量检验研究院（国家塑料制品质量监督检验中心（福州））
30 | 上海鹤顶管业有限公司 | 上海市 | (PP-R）给水管材（无规共聚聚丙烯（PP-R)管材） | 25×3.5（mm），2.0MPa,冷热水用 | 2018.10.8 | 合格 |  | 浙江方圆检测集团股份有限公司(国家化学建材质量监督检验中心)
31 | 爱康企业集团（上海）有限公司 | 上海市 | PP-R热水管 | S2.5 dn32×en5.4 | 2018.6.11 | 合格 |  | 福建省产品质量检验研究院（国家塑料制品质量监督检验中心（福州））
32 | 中硕塑业科技（苏州）有限公司 | 江苏省 | 给水用聚丙烯PP-R管材 | S3.2 dn25×en3.5 | 2018.07.24～07.25 | 合格 |  | 福建省产品质量检验研究院（国家塑料制品质量监督检验中心（福州））
33 | 吴江恒洁管业科技有限公司 | 江苏省 | 给水用三型聚丙烯（PP-R） | S3.2 dn25×en3.5 | 2018-07-26 | 合格 |  | 山东省产品质量检验研究院
34 | 吴江金驰达管业有限公司 | 江苏省 | 给水用聚丙烯PP-R管材 | S3.2 dn20×en2.8 | 2018-07-31 | 合格 |  | 山东省产品质量检验研究院
35 | 常熟市新世纪管业有限公司 | 江苏省 | 冷热水用无规共聚聚丙烯（PP-R）管材 | S3.2 dn20×en2.8 | 2018.10.12～2018.10.13/2018-10-12 | 合格 |  | 福建省产品质量检验研究院（国家塑料制品质量监督检验中心（福州））
36 | 无锡市斯特威管业有限公司 | 江苏省 | 冷热水用无规共聚聚丙烯（PP-R）管材 | S3.2 dn20×en2.8 | 2018.10.10 | 合格 |  | 福建省产品质量检验研究院（国家塑料制品质量监督检验中心（福州））
37 | 日源管业科技（苏州）有限公司 | 江苏省 | 冷热水用无规共聚聚丙烯（PP-R）管材 | S3.2 dn25×en3.5 | 2018.09.21 | 合格 |  | 福建省产品质量检验研究院（国家塑料制品质量监督检验中心（福州））
38 | 江特科技股份有限公司 | 江苏省 | 冷热水用无规共聚聚丙烯（PP-R）管材 | S3.2 dn25×en3.5 | 2018.10.05 | 合格 |  | 福建省产品质量检验研究院（国家塑料制品质量监督检验中心（福州））
39 | 江苏中能塑业科技有限公司 | 江苏省 | 冷热水用无规共聚聚丙烯（PP-R）管材 | S2.5 dn20×en3.4 | 2018.09.13/20180913 | 合格 |  | 福建省产品质量检验研究院（国家塑料制品质量监督检验中心（福州））
40 | 江苏国美塑业科技有限公司 | 江苏省 | 给水用聚丙烯（PP-R）管材 | S3.2 dn20×en2.8 | 2018-08-10 | 合格 |  | 山东省产品质量检验研究院
41 | 江苏培达塑料有限公司 | 江苏省 | 冷热水用无规共聚聚丙烯（PP-R）管材 | S4 dn25×en2.8 | 2018.09.05 | 合格 |  | 福建省产品质量检验研究院（国家塑料制品质量监督检验中心（福州））
42 | 江苏欧萨管业有限公司 | 江苏省 | 冷热水用无规共聚聚丙烯（PP-R）管材 | S2.5 dn20×en3.4 | 2018.07.26 | 合格 |  | 福建省产品质量检验研究院（国家塑料制品质量监督检验中心（福州））
43 | 江苏皮尔萨管业股份有限公司 | 江苏省 | 冷热水用无规共聚聚丙烯（PP-R）管材 | S3.2 dn20×en2.8 | 2018.07.15 | 合格 |  | 福建省产品质量检验研究院（国家塑料制品质量监督检验中心（福州））
44 | 江苏菲世特管业有限公司 | 江苏省 | 给水用聚丙烯(PP-R)管材 | S3.2 dn20×en2.8 | 2018-07-31 | 合格 |  | 山东省产品质量检验研究院
45 | 江苏金菲特管业有限公司 | 江苏省 | 金菲特牌给水用聚丙烯（PP-R）管材 | S3.2 dn32×en4.4 | 2018-10-25 | 合格 |  | 山东省产品质量检验研究院
46 | 江苏高仪塑业科技有限公司 | 江苏省 | 给水用聚丙烯（PP-R）管材 | S3.2 dn20×en2.8 | 2018.07.17 | 合格 |  | 福建省产品质量检验研究院（国家塑料制品质量监督检验中心（福州））
47 | 浪鲸管道科技（苏州）有限公司 | 江苏省 | 给水用聚丙烯（PP-R）管材 | S3.2 dn20×en2.8 | 2018.08.08～08.09 | 合格 |  | 福建省产品质量检验研究院（国家塑料制品质量监督检验中心（福州））
48 | 皇明塑业（苏州）有限公司 | 江苏省 | 给水用进口三型聚丙烯PP-R管材 | S3.2 dn25×en3.5 | 2018-11-02 | 合格 |  | 山东省产品质量检验研究院
49 | 索菲亚管业科技（苏州）有限公司 | 江苏省 | 给水用三型聚丙烯PP-R管材 | S3.2 dn25×en3.5 | 2018.06.29～06.30 | 合格 |  | 福建省产品质量检验研究院（国家塑料制品质量监督检验中心（福州））
50 | 苏州世纪正泰管业科技有限公司 | 江苏省 | 冷热水用无规共聚聚丙烯（PP-R）管材 | S2.5 dn20×en3.4 | 2018.10.12/ZT/03-88/T | 合格 |  | 福建省产品质量检验研究院（国家塑料制品质量监督检验中心（福州））
51 | 苏州九盛管业股份有限公司 | 江苏省 | 给水用聚丙烯PP-R管材 | S2.5 dn20×en3.4 | 2018-10-24 | 合格 |  | 山东省产品质量检验研究院
52 | 苏州亿能塑业科技有限公司 | 江苏省 | 给水用聚丙烯PP-R管材 | S2.5 dn20×en3.4 | 2018.06.16 | 合格 |  | 福建省产品质量检验研究院（国家塑料制品质量监督检验中心（福州））
53 | 苏州全友管业科技有限公司 | 江苏省 | 三型聚丙烯（PP-R）给水管材 | S3.2 dn20×en2.8 | 2018-05-18 | 合格 |  | 山东省产品质量检验研究院
54 | 苏州可信实业有限公司 | 江苏省 | 冷热水用无规共聚聚丙烯（PP-R）管材 | S3.2 dn20×en2.8 | 2018.08.11 | 合格 |  | 福建省产品质量检验研究院（国家塑料制品质量监督检验中心（福州））
55 | 苏州市宏开塑胶有限公司 | 江苏省 | 冷热水用无规共聚聚丙烯（PP-R）管材 | S3.2 dn25×en3.5 | 2018.08.20 | 合格 |  | 福建省产品质量检验研究院（国家塑料制品质量监督检验中心（福州））
56 | 苏州市帝尔管业科技有限公司 | 江苏省 | 冷热水用无规共聚聚丙烯（PP-R）管材 | S3.2 dn20×en2.8 | 2018.07.18～07.20 | 合格 |  | 福建省产品质量检验研究院（国家塑料制品质量监督检验中心（福州））
57 | 苏州强荣塑业科技有限公司 | 江苏省 | 冷热水用无规共聚聚丙烯（PP-R）管材 | S3.2 dn25×en3.5 | 2018.06.07 | 合格 |  | 福建省产品质量检验研究院（国家塑料制品质量监督检验中心（福州））
58 | 苏州新中宇管业科技有限公司 | 江苏省 | 三型聚丙烯PP-R管材 | S3.2 dn25×en3.5 | 2018-10-28 | 合格 |  | 山东省产品质量检验研究院
59 | 苏州法恩莎管业科技有限公司 | 江苏省 | 给水用聚丙烯（PP-R）管材 | S3.2 dn20×en2.8 | 2018.08.08 | 合格 |  | 福建省产品质量检验研究院（国家塑料制品质量监督检验中心（福州））
60 | 苏州泰尔管业科技有限公司 | 江苏省 | 给水用三型聚丙烯（PP-R）管材 | S3.2 dn20×en2.8 | 2018-05-25 | 合格 |  | 山东省产品质量检验研究院
61 | 苏州澳斯曼管业有限公司 | 江苏省 | 冷热水用无规共聚聚丙烯（PP-R）管材 | S3.2 dn20×en2.8 | 2018.07.06 | 合格 |  | 福建省产品质量检验研究院（国家塑料制品质量监督检验中心（福州））
62 | 苏州真牛塑业科技有限公司 | 江苏省 | 给水用聚丙烯（PP-R）管材 | S3.2 dn20×en2.8 | 2018-06-10 | 合格 |  | 山东省产品质量检验研究院
63 | 苏州顾家塑业有限公司 | 江苏省 | 给水用三型聚丙烯（PP-R）管材 | S2.5 dn20×en3.4 | 2018-10-13 | 合格 |  | 山东省产品质量检验研究院
64 | 蒂高管业科技（苏州）有限公司 | 江苏省 | 蒂高牌给水用三型聚丙烯（PP-R）管材 | S3.2 dn20×en2.8 | 2018-08-28 | 合格 |  | 山东省产品质量检验研究院
65 | 江山市贝克管业有限公司 | 浙江省 | 冷热水用无规共聚聚丙烯（PP-R）管材 | S3.2 dn25×en3.5 | 2018.11.4 | 合格 |  | 佛山市质量计量监督检测中心
66 | 浙江三棱塑胶有限公司 | 浙江省 | 冷热水用无规共聚聚丙烯（PP-R）管材 | S3.2 dn20×en2.8mm | 2018.10.24 | 合格 |  | 佛山市质量计量监督检测中心
67 | 浙江中亿管业有限公司 | 浙江省 | PP-R（无规共聚聚丙烯（PP-R）管材） | S2.5 dn20×en3.4mm | 2018.8.10 | 合格 |  | 浙江方圆检测集团股份有限公司(国家化学建材质量监督检验中心)
68 | 浙江光华塑业有限公司 | 浙江省 | 给水用三型聚丙烯（PP-R）热水管材（无规共聚聚丙烯（PP-R）管材） | S3.2 dn25×en3.5mm | 2018年9月12日 | 合格 |  | 浙江方圆检测集团股份有限公司(国家化学建材质量监督检验中心)
69 | 浙江天雁控股有限公司 | 浙江省 | 冷热水用PP-R给水管材（冷热水用无规共聚聚丙烯（PP-R）管材） | S3.2 dn25 en3.5 | 2018.08 | 合格 |  | 浙江方圆检测集团股份有限公司(国家化学建材质量监督检验中心)
70 | 浙江安赛管业有限公司 | 浙江省 | 无规共聚聚丙乙烯（PPR)管材 | S3.2 20×2.8mm | 2018.9.18 | 合格 |  | 浙江方圆检测集团股份有限公司(国家化学建材质量监督检验中心)
71 | 浙江富华管业有限公司 | 浙江省 | PPR热水管（无规共聚聚丙烯（PP-R）管材） | S3.2 dn25×en3.5 | 2018.8.2 | 合格 |  | 浙江方圆检测集团股份有限公司(国家化学建材质量监督检验中心)
72 | 浙江诸暨伟牛管业有限公司 | 浙江省 | PP-R给水管（无规共聚聚丙烯（PP-R）管材） | S3.2 dn20×en2.8 | 2018.8.8 | 合格 |  | 浙江方圆检测集团股份有限公司(国家化学建材质量监督检验中心)
73 | 浙江铭仕兴新暖通科技有限公司 | 浙江省 | PP-R（无规共聚聚丙烯（PP-R）管材） | S4 dn25×en2.8 | 2018.9.7 | 合格 |  | 浙江方圆检测集团股份有限公司(国家化学建材质量监督检验中心)
74 | 浙江锦宇枫叶管业有限公司 | 浙江省 | 冷热水用无规共聚聚丙烯（PP-R）管材 | S5 dn25×en2.3 | 2018.8.1 | 合格 |  | 浙江方圆检测集团股份有限公司(国家化学建材质量监督检验中心)
75 | 浙江龙财塑业有限公司 | 浙江省 | 冷热水用无规共聚聚丙烯（PP-R）管材 | S3.2 dn20×en2.8 | 2018.10.14 | 合格 |  | 浙江方圆检测集团股份有限公司(国家化学建材质量监督检验中心)
76 | 衢州市美加华管业有限公司 | 浙江省 | 冷热水用无规共聚聚丙烯（PP-R）管材 | S3.2 dn20×en2.8 | 2018.10.04 | 合格 |  | 佛山市质量计量监督检测中心
77 | 长兴索菲亚管业有限公司 | 浙江省 | 冷热水用无规共聚聚丙烯（PP-R）管材 | S3.2 dn20×en2.8 | 2018.5.12 | 合格 |  | 浙江方圆检测集团股份有限公司(国家化学建材质量监督检验中心)
78 | 华亚芜湖塑胶有限公司 | 安徽省 | 无规共聚聚丙烯（PP-R）管材 | S3.2 25mm×3.5mm | 20180530 | 合格 |  | 浙江方圆检测集团股份有限公司(国家化学建材质量监督检验中心)
79 | 国机通用机械科技股份有限公司 | 安徽省 | PP-R环保健康饮用水管（无规共聚聚丙烯PP-R管材） | S3.2，dn20×2.8 | 2018.7.14 | 合格 |  | 浙江方圆检测集团股份有限公司(国家化学建材质量监督检验中心)
80 | 安徽永高塑业发展有限公司 | 安徽省 | 无规共聚聚丙烯（PP-R）管材 | S3.2 dn25×en3.5(mm) | 2018.9.7/213I182H2W | 合格 |  | 浙江方圆检测集团股份有限公司(国家化学建材质量监督检验中心)
81 | 池州埃美柯管业有限公司 | 安徽省 | 冷热供水管道（无规共聚聚丙烯（PP-R）管） | S2.5，dn25×en4.2（mm） | 2018.6.26 | 合格 |  | 浙江方圆检测集团股份有限公司(国家化学建材质量监督检验中心)
82 | 南亚塑胶工业（厦门）有限公司 | 福建省 | PPR冷水用给水管（无规共聚聚丙烯（PP-R）管材） | S4 dn25×2.8mm×4m | 2018.8.22 | 合格 |  | 福建省产品质量检验研究院（国家塑料制品质量监督检验中心（福州））
83 | 厦门市台亚塑胶有限公司 | 福建省 | PP-R热水管（无规共聚聚丙烯（PP-R）管材） | Φ32mm×4.4mm（S3.2） | 2018.09.06 | 合格 |  | 福建省产品质量检验研究院（国家塑料制品质量监督检验中心（福州））
84 | 泉州兴源塑料有限公司 | 福建省 | 冷热水用无规共聚聚丙烯（PP-R）管材 | S3.2 dn20×en2.8 | 2018.08.21 | 合格 |  | 福建省产品质量检验研究院（国家塑料制品质量监督检验中心（福州））
85 | 福建省金畅塑胶管业有限公司 | 福建省 | 热水管（PP-R管） | Φ20×2.8（灰色） | 2018.5.28 | 合格 |  | 福建省产品质量检验研究院（国家塑料制品质量监督检验中心（福州））
86 | 广东雄塑科技实业（江西）有限公司 | 江西省 | PP-R给水管材 | S3.2 dn25×en3.5mm | 2018.3.20 | 合格 |  | 浙江方圆检测集团股份有限公司(国家化学建材质量监督检验中心)
87 | 江西赣昌管业有限公司 | 江西省 | 给水用三型聚丙烯（PPR）管材 | S3.2 dn25×en3.5 | 2016年8月23日 | 合格 |  | 浙江方圆检测集团股份有限公司(国家化学建材质量监督检验中心)
88 | 华亚东营塑胶有限公司 | 山东省 | 冷热水用无规共聚聚丙烯（PP-R）管材 | S3.2 dn20×en2.8 | 2018.9.26 | 合格 |  | 山东省产品质量检验研究院
89 | 山东东宏管业股份有限公司 | 山东省 | 无规共聚聚丙烯（PP-R）管材 | S3.2 dn32mm×en4.4mm | 2018.08.05 | 合格 |  | 山东省产品质量检验研究院
90 | 山东华信塑胶股份有限公司 | 山东省 | 无规共聚聚丙烯（PP-R）管材 | S3.2 dn20×en2.8 | 2018-08-14 | 合格 |  | 山东省产品质量检验研究院
91 | 山东陆宇塑胶工业有限公司 | 山东省 | 冷热水用无规共聚聚丙烯（PP-R）管材 | S3.2 dn32×en4.4 | 2018-8-15 | 合格 |  | 山东省产品质量检验研究院
92 | 潍坊江源塑管有限公司 | 山东省 | 热水用无规共聚聚丙烯（PP-R）管材 | S3.2 dn20×en2.8 | 2018年10月1日 | 合格 |  | 山东省产品质量检验研究院
93 | 南亚塑胶工业（郑州）有限公司 | 河南省 | 冷热水用无规共聚聚丙烯（PP-R）管材 | S5dn20mm×en2.0mm | 2018.08.30 | 合格 |  | 佛山市质量计量监督检测中心
94 | 河南瑞腾塑胶集团有限公司 | 河南省 | 冷热水用无规共聚聚丙烯（PP-R）管材 | S3.2 dn25×en3.5 | 2018-8.23 | 合格 |  | 广州质量监督检测研究院
95 | 枣阳市米朗科技有限公司 | 湖北省 | 冷热水用无规共聚聚丙烯（PP-R）管材 | S3.2，dn20×en2.8 | 2018.9.11 | 合格 |  | 佛山市质量计量监督检测中心
96 | 武汉市华康新型建材有限责任公司 | 湖北省 | 冷热水用无规共聚聚丙烯（PP-R）管材 | S3.2 dn25×en3.5 | 2018.8.18 | 合格 |  | 山东省产品质量检验研究院
97 | 湖北大洋塑胶有限公司 | 湖北省 | 冷热水用无规共聚聚丙烯（PP-R）管材 | S3.2，dn25×en3.5 | 2018.6.4 | 合格 |  | 佛山市质量计量监督检测中心
98 | 湖北宏岳塑胶有限公司 | 湖北省 | 冷热水用无规共聚聚丙烯（PP-R）管材 | S3.2 dn20×en2.8 | 2018.5.30 | 合格 |  | 广州质量监督检测研究院
99 | 顾地科技股份有限公司 | 湖北省 | 冷热水用无规共聚聚丙烯（PP-R）管材 | S3.2，dn25×en3.5 | 2018.8.14 | 合格 |  | 佛山市质量计量监督检测中心
100 | 湖南中财化学建材有限公司 | 湖南省 | 冷热水用(PP-R)管材 | S3.2dn20×2.8mm | 2018.09.17 | 合格 |  | 佛山市质量计量监督检测中心
101 | 湖南振辉管业有限公司 | 湖南省 | 冷水用无规共聚聚丙烯PP-R管材 | S5 dn25×en2.3 | 2018.07.11 | 合格 |  | 山东省产品质量检验研究院
102 | 金元（湖南）化学建材有限公司 | 湖南省 | 冷热水用无规共聚聚丙烯(PP-R)管材 | S3.2 dn20×en2.8 | 2018.4.19 | 合格 |  | 广州质量监督检测研究院
103 | 东莞市兴隆塑胶实业有限公司 | 广东省 | PP-R环保无菌管 | S4,dn32×3.6mm PN1.6MPa | 2018.07.18/36224147 | 合格 |  | 广州质量监督检测研究院
104 | 东莞市泰至塑料五金有限公司 | 广东省 | PP-R饮用给水管 | S3.2 Ф20mm×2.8mm×2.0MPa | 2018.10.11 | 合格 |  | 广州质量监督检测研究院
105 | 南塑建材塑胶制品（深圳）有限公司 | 广东省 | PP-R饮用给水管 | S4.0 dn20×2.3mm | 18090304 | 合格 |  | 广州质量监督检测研究院
106 | 威文管道系统（佛山）有限公司 | 广东省 | PP-R冷热水管材（无规共聚聚丙烯（PP-R）管材） | S3.2 dn 25×3.5 | 2018.09. | 合格 |  | 广州质量监督检测研究院
107 | 广东联塑科技实业有限公司 | 广东省 | 冷热水用聚丙烯（PPR)管材 | S3.2 dn20×en2.8 | 2018.07.05 | 合格 |  | 广州质量监督检测研究院
108 | 日丰企业（佛山）有限公司 | 广东省 | 冷热水用聚丙烯（PPR)管材 | PPR-S3.2-20*2.8-160（4×40）-绿色 | 2018.07.22 | 合格 |  | 广州质量监督检测研究院
109 | 广西五一管业股份有限公司 | 广西壮族自治区 | PP-R环保健康给水管 | S4 dn25×en2.8 | 2018.09.02 | 合格 |  | 广州质量监督检测研究院
110 | 重庆万丰塑胶有限公司 | 重庆市 | 冷热水用无规共聚聚丙烯（PP-R）管材 | S4 dn25×en2.8 | 2018.5.29 | 合格 |  | 佛山市质量计量监督检测中心
111 | 重庆市慧平管业有限公司 | 重庆市 | PP-R给水管（无规共聚聚丙烯（PP-R）管材） | S5 dn25×en2.3 | 2018-08-30 | 合格 |  | 佛山市质量计量监督检测中心
112 | 重庆维斯顿实业有限公司 | 重庆市 | 冷热水用无规共聚聚丙烯（PP-R）管材 | S4. dn25×en2.8 | 2018.06.24 | 合格 |  | 广州质量监督检测研究院
113 | 重庆顾地塑胶电器有限公司 | 重庆市 | PP-R饮用水管（无规共聚聚丙烯（PP-R）管材） | S3.2 dn25×en3.5 | 2018.07.17 | 合格 |  | 广州质量监督检测研究院
114 | 四川万丰管道有限公司 | 四川省 | PP-R热水管材（无规共聚聚丙烯（PP-R）管材） | S3.2 dn25×en3.5 | 2018.07.25 | 合格 |  | 广州质量监督检测研究院
115 | 四川中财管道有限公司 | 四川省 | 冷热水用无规共聚聚丙烯（PP-R）管材 | S3.2 dn25×en3.5 | 2018-08-26 | 合格 |  | 佛山市质量计量监督检测中心
116 | 四川多联实业有限公司 | 四川省 | 冷热水用无规共聚聚丙烯（PP-R）管材 | S3.2 dn20×en2.8 | 2018.07.12 | 合格 |  | 福建省产品质量检验研究院（国家塑料制品质量监督检验中心（福州））
117 | 四川荣塑管业集团有限责任公司 | 四川省 | 冷热水用无规共聚聚丙烯（PP-R）管材 | S5 dn25×en2.3 | 2018-08-01 | 合格 |  | 山东省产品质量检验研究院
118 | 康泰塑胶科技集团有限公司 | 四川省 | 冷热水用无规共聚聚丙烯（PP-R）管材 | S4 dn20×en2.3 | 2018-10-13 | 合格 |  | 山东省产品质量检验研究院
119 | 成都三环金属制品有限公司 | 四川省 | 冷热水无规共聚聚丙烯（PP-R）管材 | S3.2 dn20×en2.8 | 2018-08-29 | 合格 |  | 广州质量监督检测研究院
120 | 成都兆路塑胶有限公司 | 四川省 | 冷热水用无规共聚聚丙烯（PP-R）管材 | S4 dn25×en2.8 | 2018-08-16 | 合格 |  | 广州质量监督检测研究院
121 | 成都川行科技塑业有限公司 | 四川省 | 冷热水用无规共聚聚丙烯（PP-R）管材 | S3.2 dn25×en3.5 | 2018-08-27 | 合格 |  | 佛山市质量计量监督检测中心
122 | 联塑科技发展（贵阳）有限公司 | 贵州省 | 冷热水用聚丙烯（PP-R）管材 | S5 dn25×en2.3 | 2018.10.11/2018-10-11 | 合格 |  | 佛山市质量计量监督检测中心
123 | 咸阳鸿建科技实业有限公司 | 陕西省 | 给水用聚丙烯PP-R管材 | dnφ25×en2.8 | 2018.7.13 | 合格 |  | 佛山市质量计量监督检测中心
124 | 西安科汇塑业有限公司 | 陕西省 | 冷热水用聚丙烯管材 | dn40×en4.5mm PN1.6MPa | 2018.07.05 | 合格 |  | 佛山市质量计量监督检测中心
125 | 陕西康乐塑胶有限公司 | 陕西省 | 冷热水用无规共聚聚丙烯（PP-R）管材 | S4 dn 25×en2.8 PN1.6 | 2018年10月 | 合格 |  | 佛山市质量计量监督检测中心
126 | 陕西联塑科技实业有限公司 | 陕西省 | 冷热水用无规共聚聚丙烯（PP-R）管材 | S4 dn25×en2.8 | 2018年11月8日 | 合格 |  | 佛山市质量计量监督检测中心
127 | 宁夏三林管业有限公司 | 宁夏回族自治区 | 热水用无规共聚聚丙烯（PP-R)管材 | S3.2 dn25×en3.5 | 2018.6.30 | 合格 |  | 广州质量监督检测研究院
128 | 新疆中财管道有限公司 | 新疆维吾尔自治区 | 冷热水用无规共聚聚丙烯（PP-R）管材 | S4.0 dn20×en2.3 | 2018.07.12 | 合格 |  | 佛山市质量计量监督检测中心
129 | 北京阿尔卡管业有限公司 | 北京市 | 冷热水用无规共聚聚丙烯（PP-R）管材 | S3.2 dn32×en4.4 | 2018/09/02 | 不合格 | 熔融温度 | 山东省产品质量检验研究院 | 初检不合格，企业提出复检，复检仍不合格。
130 | 天津市京通管业有限公司 | 天津市 | 冷水用无规共聚聚丙烯（PP-R)管材 | S4 dn25×en2.8 | 2018/07/23 | 不合格 | 熔融温度 | 佛山市质量计量监督检测中心
131 | 河北九和橡塑制品有限公司 | 河北省 | 冷水用无规共聚聚丙烯（PP-R)管材 | S4 dn25×en2.8 | 2018.9.10 | 不合格 | 熔融温度,静液压试验（95℃ 165h） | 佛山市质量计量监督检测中心
132 | 石家庄康鑫塑胶有限公司 | 河北省 | 冷热水用无规共聚聚丙烯（PP-R）管材 | S3.2 dn32×en4.4 | 2018.07.13/201807 | 不合格 | 熔融温度 | 佛山市质量计量监督检测中心
133 | 石家庄星泉管业有限公司 | 河北省 | 冷热水用无规共聚聚丙烯（PP-R）管材 | S3.2 dn25×en3.5 | 2018.09.03/168289 | 不合格 | 熔融温度 | 佛山市质量计量监督检测中心
134 | 大连永日管业有限公司 | 辽宁省 | 冷热水用无规共聚聚丙烯(PP-R)管材 | dn32×en4.4 S3.2 | 2018.08.01 | 不合格 | 灰分 | 广州质量监督检测研究院
135 | 吉林省松花湖管业有限公司 | 吉林省 | 冷热水用无规共聚聚丙烯（PP-R）管材 | S3.2 dn20×en2.8 | 2018.08.25 | 不合格 | 熔融温度 | 山东省产品质量检验研究院
136 | 哈尔滨市道外区鑫博亚塑料管业 | 黑龙江省 | 热水用无规共聚聚丙烯（PP-R）管材 | S3.2 dn20×en2.8 | 2018.09.08 | 不合格 | 熔融温度,静液压试验（95℃ 165h） | 山东省产品质量检验研究院
137 | 上海亿塑管业有限公司 | 上海市 | 给水用三型聚丙烯PP-R管材 | dn25×en2.8(mm),S4，冷水用 | 2018/05/04 | 不合格 | 平均外径,静液压试验（95℃， 165h）,静液压试验（95℃ 22h） | 福建省产品质量检验研究院（国家塑料制品质量监督检验中心（福州））
138 | 上海米兰管业发展有限公司 | 上海市 | 冷热水用无规共聚聚丙烯（PP-R）管材 | dn25×2.8mm，S4 | 2018.7.3 | 不合格 | 熔融温度 | 浙江方圆检测集团股份有限公司(国家化学建材质量监督检验中心)
139 | 上海鑫磊塑胶有限公司 | 上海市 | PP-R饮用水给水管材（冷水用） | dn25×en2.8(mm),S4,冷水用 | 2018年5月8日 | 不合格 | 熔融温度,静液压试验（95℃ 165h） | 福建省产品质量检验研究院（国家塑料制品质量监督检验中心（福州））
140 | 佐尔中润管业科技（江苏）有限公司 | 江苏省 | 给水用聚丙烯PP-R给水管 | S2.5 dn20×en3.4 | 2018-08-18 | 不合格 | 熔融温度 | 山东省产品质量检验研究院
141 | 吴江吴越塑管有限公司 | 江苏省 | 给水用三型聚丙烯（PP-R）管材 | S3.2 dn20×en2.8 | 2018.05.30 | 不合格 | 灰分 | 福建省产品质量检验研究院（国家塑料制品质量监督检验中心（福州））
142 | 常熟市轻工装饰材料有限公司 | 江苏省 | 冷热水用无规共聚聚丙烯（PP-R）管材 | S2.5 dn20×en3.4 | 2018.08.18-2018.08.19 | 不合格 | 灰分,熔融温度,静液压试验（95℃ 165h） | 福建省产品质量检验研究院（国家塑料制品质量监督检验中心（福州））
143 | 无锡市畅通塑胶有限公司 | 江苏省 | 冷热水用无规共聚聚丙烯（PP-R）管材 | S3.2 dn25×en3.5 | 2018.09.03 | 不合格 | 灰分,简支梁冲击试验 | 福建省产品质量检验研究院（国家塑料制品质量监督检验中心（福州））
144 | 无锡江通塑胶有限公司 | 江苏省 | 冷热水用无规共聚聚丙烯（PP-R）管材 | S3.2 dn20×en2.8 | 2018.09.29 | 不合格 | 平均外径,熔融温度 | 福建省产品质量检验研究院（国家塑料制品质量监督检验中心（福州））
145 | 无锡麟达新型管道科技有限公司 | 江苏省 | 冷热水用无规共聚聚丙烯（PP-R）管材 | S3.2 dn20×en2.8 | 2018.08.13 | 不合格 | 壁厚偏差,熔融温度,静液压试验（95℃ 165h）,静液压试验（95℃ 22h） | 福建省产品质量检验研究院（国家塑料制品质量监督检验中心（福州））
146 | 江苏亚细亚管业科技有限公司 | 江苏省 | 给水用三型聚丙烯PP-R管材 | S3.2 dn40×en5.5 | 2018-08-28 | 不合格 | 熔融温度 | 山东省产品质量检验研究院
147 | 淮安智力管业科技有限公司 | 江苏省 | 冷热水用无规共聚聚丙烯(PP-R）管材 | S2.5 dn20×en3.4 | 2018.10.04-2018.10.07 | 不合格 | 熔融温度 | 福建省产品质量检验研究院（国家塑料制品质量监督检验中心（福州））
148 | 苏州大器塑胶有限公司 | 江苏省 | 冷热水用无规共聚聚丙烯（PP-R）管材 | S4 dn25×en2.8 | 2018.09.30/180930 | 不合格 | 平均外径,灰分 | 福建省产品质量检验研究院（国家塑料制品质量监督检验中心（福州））
149 | 苏州宏鼎水务有限公司 | 江苏省 | 冷热水用无规共聚聚丙烯（PP-R）管材 | S4 dn20×en2.3 | 2018.07.25 | 不合格 | 平均外径 | 福建省产品质量检验研究院（国家塑料制品质量监督检验中心（福州））
150 | 苏州市新大地管业有限公司 | 江苏省 | 冷热水用无规共聚聚丙烯（PP-R）管材 | S3.2 dn25×en3.5 | 2018.08.20/20180820001 | 不合格 | 简支梁冲击试验 | 福建省产品质量检验研究院（国家塑料制品质量监督检验中心（福州））
151 | 苏州新宏基环保科技有限公司 | 江苏省 | 冷热水用无规共聚聚丙烯（PP-R）管材 | S2.5 dn20×en3.4 | 2018.09.25 | 不合格 | 壁厚偏差,熔融温度 | 福建省产品质量检验研究院（国家塑料制品质量监督检验中心（福州））
152 | 余姚市兴华管业有限公司 | 浙江省 | PP-R给水管（冷热水用无规共聚聚丙烯（PP-R）管材） | S3.2 DN20×2.8mm PN20 | 2018.09.15 | 不合格 | 灰分 | 浙江方圆检测集团股份有限公司(国家化学建材质量监督检验中心)
153 | 杭州伟量管业有限公司 | 浙江省 | PP-R（无规共聚聚丙烯（PP-R）管材） | S3.2 25×3.5 | 09/08/18 | 不合格 | 熔融温度 | 浙江方圆检测集团股份有限公司(国家化学建材质量监督检验中心)
154 | 浙江不凡管业有限公司 | 浙江省 | PPR精品家装管道系列（无规共聚聚丙烯（PP-R）管材） | S3.2 dn20×2.8 | 2018.6.8 | 不合格 | 灰分,静液压试验（95℃ 165h） | 浙江方圆检测集团股份有限公司(国家化学建材质量监督检验中心)
155 | 浙江卫德管业有限公司 | 浙江省 | PPR给水管（无规共聚聚丙烯（PP-R）管材） | S3.2 dn20×2.8 | 2018.8.6 | 不合格 | 氧化诱导时间,熔融温度,静液压试验（95℃ 165h） | 浙江方圆检测集团股份有限公司(国家化学建材质量监督检验中心)
156 | 浙江百年管业科技有限公司 | 浙江省 | PPR热水管（无规共聚聚丙烯（PP-R）管材） | S3.2 dn25×en3.5 | 2018.8.7 | 不合格 | 熔融温度,静液压试验（95℃ 165h） | 浙江方圆检测集团股份有限公司(国家化学建材质量监督检验中心)
157 | 浙江苏亿管业有限公司 | 浙江省 | 冷热水用无规共聚聚丙烯（PPR）管材 | S3.2 dn25×en3.5 | 2018.8.20 | 不合格 | 熔融温度 | 浙江方圆检测集团股份有限公司(国家化学建材质量监督检验中心)
158 | 浙江诸暨博牛管业有限公司 | 浙江省 | PP-R热水管（无规共聚聚丙烯（PP-R）管材） | S3.2 dn20×en2.8 | 2018.8.20 | 不合格 | 平均外径 | 浙江方圆检测集团股份有限公司(国家化学建材质量监督检验中心)
159 | 诸暨市杭申机械有限公司 | 浙江省 | 冷热水PP-R管（无规共聚聚丙烯（PP-R）管材） | S3.2 dn20×en2.8 | 2018.8.8 | 不合格 | 静液压试验（95℃ 165h） | 浙江方圆检测集团股份有限公司(国家化学建材质量监督检验中心)
160 | 安庆市宜通管业有限公司 | 安徽省 | PP-R环保健康饮用水管 | dn20mm×en3.4mm | 2018-08-13 211-00200034 | 不合格 | 静液压试验（95℃ 165h） | 浙江方圆检测集团股份有限公司(国家化学建材质量监督检验中心)
161 | 安徽博泰塑业科技有限公司 | 安徽省 | 无规共聚聚丙烯（PP-R）管材 | dn25×en2.8mm | 2018/10/17 | 不合格 | 熔融温度,静液压试验（95℃ 165h） | 浙江方圆检测集团股份有限公司(国家化学建材质量监督检验中心)
162 | 江西南氏管业有限公司 | 江西省 | PPR给水管 | S3.2 dn25×en3.5 | 2018.5.7 | 不合格 | 灰分,熔融温度,静液压试验（95℃ 165h） | 浙江方圆检测集团股份有限公司(国家化学建材质量监督检验中心)
163 | 江西江亚管道有限公司 | 江西省 | 冷热水用PP-R管材 | S3.2 dn25×en3.5 | 2018.8.18 | 不合格 | 静液压试验（95℃ 165h）,静液压试验（95℃ 22h） | 浙江方圆检测集团股份有限公司(国家化学建材质量监督检验中心)
164 | 山东浩康管业发展有限公司 | 山东省 | 冷热水用无规共聚聚丙烯（PP-R）管材 | S3.2 dn32×en4.4mm | 20180830 | 不合格 | 熔融温度 | 山东省产品质量检验研究院
165 | 山东聊城泰德实业有限公司 | 山东省 | 无规共聚聚丙烯（PP-R）管材 | S3.2 Φ20×2.8 | 2018-10-11 | 不合格 | 平均外径,熔融温度 | 山东省产品质量检验研究院
166 | 武汉宜化塑业有限公司 | 湖北省 | 冷热水用无规共聚聚丙烯（PP-R）管材 | S3.2 dn25×en3.5 | 2018.8.12 | 不合格 | 熔融温度 | 山东省产品质量检验研究院
167 | 武汉市泰洲塑胶有限公司 | 湖北省 | 冷热水用无规共聚聚丙烯（PP-R）管材 | S4，dn25×en2.8 | 2018.8.31 | 不合格 | 熔融温度,静液压试验（95℃ 165h） | 佛山市质量计量监督检测中心
168 | 武汉通乐科技有限公司 | 湖北省 | 冷热水用无规共聚聚丙烯（PP-R）管材 | S3.2 dn20×en2.8 | 2018.5.21 | 不合格 | 平均外径 | 广州质量监督检测研究院
169 | 湖北水源康管业有限公司 | 湖北省 | 冷热水用无规共聚聚丙烯（PP-R）管材 | S3.2 dn25×en3.5 | 2018.5.12 | 不合格 | 平均外径,熔融温度 | 广州质量监督检测研究院
170 | 荆门市沙洋宏祥管业有限公司 | 湖北省 | 冷热水用无规共聚聚丙烯（PP-R）管材 | S4,dn25×en2.8 | 2018.6.22 | 不合格 | 熔融温度 | 佛山市质量计量监督检测中心
171 | 常德宜利管道制造有限公司 | 湖南省 | 冷热水用无规共聚聚丙烯(PP-R)管材 | S3.2 dn25×en3.5 | 2018.07.10 | 不合格 | 熔融温度 | 山东省产品质量检验研究院
172 | 湖南路路通塑业股份有限公司 | 湖南省 | 冷热水用无规共聚聚丙烯(PP-R)管材 | S3.2dn25×3.5 | 2018.09.08 | 不合格 | 灰分,熔融温度 | 广州质量监督检测研究院
173 | 神塑科技有限公司 | 湖南省 | 冷热水用PP-R 管材 | S3.2 dn25×3.5 | 2018.08.21 | 不合格 | 灰分,熔融温度 | 佛山市质量计量监督检测中心
174 | 东莞市永通塑胶有限公司 | 广东省 | PP-R 环保给水管 | S3.2 dn20×en2.8mm PN2.0MPa | 2018.08.14 | 不合格 | 熔融温度 | 广州质量监督检测研究院
175 | 东莞市粤塑建材有限公司 | 广东省 | PP-R环保健康给水管 | S2.5 dn25×4.2mm 2.5MPa | 2018.09.09 | 不合格 | 熔融温度 | 广州质量监督检测研究院
176 | 中山环宇实业有限公司 | 广东省 | PP-R冷热水管（无规共聚聚丙烯（PP-R）管材） | S3.2(PN2.0) φ20mm×2.8mm | 2018.4.2 | 不合格 | 氧化诱导时间 | 广州质量监督检测研究院
177 | 广州广化塑料管道有限公司 | 广东省 | 冷热水用聚丙烯（PP-R）管材 | dn25×2.8 mm S4 | 2018-09-05 | 不合格 | 熔融温度 | 广州质量监督检测研究院
178 | 广西佳利工贸有限公司 | 广西壮族自治区 | PP-R 给水管材 | S3.2dn20×en2.8 | 2018.06.27 | 不合格 | 灰分 | 广州质量监督检测研究院 | 初检不合格，企业提出复检，复检仍不合格。
179 | 广西南财管道有限公司 | 广西壮族自治区 | PP-R冷水管材 | S4 dn25×en 2.8 | 2018.08.09 | 不合格 | 熔融温度 | 广州质量监督检测研究院
180 | 四川兰晨管业有限公司 | 四川省 | 冷热水用无规聚丙烯（PP-R）管材 | S5 dn25×en2.3 | 2018年08月10日 | 不合格 | 灰分,熔融温度 | 福建省产品质量检验研究院（国家塑料制品质量监督检验中心（福州））
181 | 四川省德利塑胶集团有限公司 | 四川省 | 冷水用无规共聚聚丙烯（PP-R）管材 | S4 dn25×en2.8 | 2018年07月12日 | 不合格 | 灰分 | 浙江方圆检测集团股份有限公司(国家化学建材质量监督检验中心)
182 | 成都全员塑胶管业有限公司 | 四川省 | 冷热水用无规共聚聚丙烯（PP-R）管材 | S4 dn25×en2.8 | 2018-08-28 | 不合格 | 熔融温度,静液压试验（95℃ 165h） | 山东省产品质量检验研究院
183 | 成都市都得利管业有限公司 | 四川省 | 冷热水用无规共聚聚丙烯(PP-R)管材 | S4 dn20×en2.3 | 2018-07-12 | 不合格 | 灰分 | 广州质量监督检测研究院 | 初检不合格，企业提出复检，复检仍不合格。
184 | 成都红泰塑胶管业有限公司 | 四川省 | 冷热水用无规共聚聚丙烯（PP-R）管材 | S3.2 dn25×en3.5 | 2018-08-12 | 不合格 | 熔融温度 | 广州质量监督检测研究院
185 | 陕西昀阳塑业有限公司 | 陕西省 | 冷水用无规共聚聚丙烯（PP-R）管材 | S4 dn32×en3.6 | 2018.5.17 | 不合格 | 灰分 | 浙江方圆检测集团股份有限公司(国家化学建材质量监督检验中心)
186 | 新疆共创亚通管业有限公司 | 新疆维吾尔自治区 | 冷热水用聚丙烯(PP-R)管材(冷热水用无规共聚聚丙烯(PP-R)管材) | S3.2 dn20×en2.8 | 2018.05.31～2018.06.01 | 不合格 | 熔融温度 | 广州质量监督检测研究院
注：按行政区域排序。