## 表
附件2
国家监督抽查连续两次抽查不合格企业名单
序号 | 企业名称 | 所在地 | 抽查时间 | 产品名称 | 规格型号 | 生产日期/批号 | 主要不合格项目
1 | 临朐县宝兴不锈钢制品有限公司 | 山东省 | 2018年 | 铝合金建筑型材-电泳涂漆型材 | 6063 T5 70A06 B级 | 2018.09.29/180929 | 耐碱性
|  |  | 2018年 | 铝合金建筑型材-电泳涂漆型材 | 6063 T5 70A07 B级 | 2018.09.29/180929 | 耐碱性
|  |  | 2017年 | 铝合金建筑型材-电泳涂漆型材 | 6063T5勾企B | 2017-09-16/786# | 阳极氧化膜局部膜厚
2 | 大城县盛达铝业有限公司 | 河北省 | 2018年 | 铝合金建筑型材-喷粉型材 | 6063 T5 SD-9006 | 2018.09.18 | 装饰面上的膜层局部厚度
|  |  | 2017年 | 铝合金建筑型材-隔热型材 | SD-6002 | 2017-04-13 | 纵向抗剪特征值（室温）
3 | 山西海丰铝业有限责任公司 | 山西省 | 2018年 | 铝合金建筑型材-隔热型材 | 6063 T5 SJZ5521A/B14 | 2018.10.08 | 纵向抗剪特征值（ 高温）
|  |  | 2017年 | 隔热断桥型材 | SJZ5511AB14 | 2017-09-24 | 纵向抗剪特征值（室温）
4 | 江西铭安铝业有限公司 | 江西省 | 2018年 | 铝合金建筑型材-电泳涂漆型材 | 6063 T5 MA-9007 | 2018.09.10 | 耐碱性
|  |  | 2017年 | 铝合金建筑型材 | 6063 T5 MA-9006 A级 | 2017-06-08 | 漆膜局部膜厚
5 | 西安飞机工业铝业股份有限公司 | 陕西省 | 2018年 | 铝合金建筑型材-隔热型材 | 6063 T5 PCKT5571 | 2018.10.30 | 纵向抗剪特征值（ 高温）
|  |  | 2017年 | 隔热型材（铝合金建筑型材-隔热型材） | PCST5574,6M | 20171018-03 | 纵向抗剪特征值（室温）
6 | 青海佳合铝业有限责任公司 | 青海省 | 2018年 | 铝合金建筑型材-隔热型材 | 6063 T5 | 2018.09.18 | 纵向抗剪特征值（ 高温）
|  |  | 2017年 | 铝合金建筑型材-隔热型材（穿条式） | JF-55D02 | 2017-10-14/20171014 | 纵向抗剪特征值（室温）
7 | 新疆渝三峡涂料化工有限公司 | 新疆维吾尔自治区 | 2018年 | 白内墙乳胶漆(合成树脂乳液内墙涂料) | 5kg/桶 | 2018-06-16/180616301 | 对比率
|  |  | 2017年 | 合成树脂乳液内墙涂料 | 5kg/桶 | 2017-04-11/170411301 | 耐洗刷性
8 | 潮州市潮安区东凤镇华尔斯涂料厂 | 广东省 | 2018年 | 内墙墙面漆 | 4kg/桶 | 2018-08-28/F108 | 低温稳定性
|  |  | 2017年 | 合成树脂乳液内墙涂料 | 22kg/桶/白色（B） | 2017-05-25/R98 | 低温稳定性
9 | 邵阳市双清区兴隆拉丝厂 | 湖南省 | 2018年 | 冷轧带肋钢筋 | 5.5mm CRB550 | 2018.8.20 | 表面标志
|  |  | 2017年 | 冷轧带肋钢筋 | 5.5mm，CRB550 | 2017.6.22 | 伸长率
10 | 广西柳州特种变压器有限责任公司 | 广西壮族自治区 | 2018年 | 电力变压器 | S11-M-160/10 | 2017.11 | 短路阻抗和负载损耗测量
|  |  | 2017年 | 电力变压器 | S11-M-400/10 | 2017-07 | 温升试验
11 | 东莞市粤塑建材有限公司 | 广东省 | 2018年 | PP-R环保健康给水管 | S2.5 dn25×4.2mm 2.5MPa | 2018.09.09 | 熔融温度
|  |  | 2017年 | 无规共聚聚丙烯（PP-R）管材 | S5 dn32×en2.9mm | 2017-5-8 | 静液压试验95℃ 22h,静液压试验95℃ 165h
12 | 安庆市宜通管业有限公司 | 安徽省 | 2018年 | PP-R环保健康饮用水管 | dn20mm×en3.4mm | 2018-08-13 211-00200034 | 静液压试验（95℃ 165h）
|  |  | 2017年 | 无规共聚聚丙烯（PP-R）管材 | PN2.5MPa dn20×en3.4mm（S2.5 dn20×en3.4mm） | 2017-06-05 | 平均外径,壁厚偏差,静液压试验95℃ 22h,静液压试验95℃ 165h
13 | 无锡麟达新型管道科技有限公司 | 江苏省 | 2018年 | 冷热水用无规共聚聚丙烯（PP-R）管材 | S3.2 dn20×en2.8 | 2018.08.13 | 壁厚偏差,熔融温度,静液压试验（95℃ 165h）,静液压试验（95℃ 22h）
|  |  | 2017年 | 无规共聚聚丙烯（PP-R）管材 | S3.2 dn20×en2.8mm | 2017-04-06 | 静液压试验95℃ 22h,静液压试验95℃ 165h
14 | 苏州宏鼎水务有限公司 | 江苏省 | 2018年 | 冷热水用无规共聚聚丙烯（PP-R）管材 | S4 dn20×en2.3 | 2018.07.25 | 平均外径
|  |  | 2017年 | 无规共聚聚丙烯（PP-R）管材 | S2.5 d_(n)20×e_(n)3.4mm | 2017-06-04 | 平均外径
15 | 陕西昀阳塑业有限公司 | 陕西省 | 2018年 | 冷水用无规共聚聚丙烯（PP-R）管材 | S4 dn32×en3.6 | 2018.5.17 | 灰分
|  |  | 2017年 | 无规共聚聚丙烯（PP-R）管材 | S3.2dn20 × en2.8mm | 2016-12-20 | 平均外径；壁厚偏差；静液压试验（95℃ 22h 4.2MPa)；静液压试验(95℃ 165h 3.8MPa )