## 不合格名单
附件1
2020年复合膜袋等21种食品相关产品质量国家监督抽查不合格产品及企业名单
序号 | 产品种类 | 受检单位 | 生产单位 | 生产单位所在地 | 产品名称 | 规格型号 | 产品等级 | 生产日期/批号 | 主要不合格项目 | 承检机构 | 备注
1 | 复合膜袋 | / | 中山市东凤镇达成彩印厂 | 广东省 | 空白真空袋（复合膜袋） | 265×170㎜ | 合格品 | 2020-08-26 | 溶剂残留量总量 | 成都产品质量检验研究院有限责任公司
2 | 复合膜袋 | / | 汕头市金美印务有限公司 | 广东省 | 500克经济油酥米花糖（复合膜袋） | 24.5㎝×35.2㎝×9C+6㎝立体 | 合格品 | 2020-09-05 | 溶剂残留量总量 | 成都产品质量检验研究院有限责任公司
3 | 复合膜袋 | / | 重庆市渝浩印务有限公司 | 重庆市 | 重庆火锅88红（复合膜袋） | 230×160×0.085（mm） | 合格品 | 2020.9.13 | 溶剂残留量总量 | 成都产品质量检验研究院有限责任公司
4 | 非复合膜袋 | / | 沧州市金三洋塑业有限公司 | 河北省 | 聚乙烯自粘保鲜膜 | 9μ×450mm ×300yd | 合格品 | 2020.06.15 | 气体透过率（氧）,水蒸气透过量 | 杭州市质量技术监督检测院
5 | 非复合膜袋 | / | 石家庄市人民包装材料有限公司 | 河北省 | 食品用塑料包装袋（非复合膜袋） | 950×560×0.06mm | 合格品 | 2019.12.25/191227-S | 气体透过率偏差（氧气）,透湿量偏差 | 杭州市质量技术监督检测院
6 | 非复合膜袋 | / | 沧州佳诚塑业有限公司 | 河北省 | 聚乙烯薄膜（非复合膜袋） | 565×0.038mm | 合格品 | 2020.9.8 | 氧气透过量 | 杭州市质量技术监督检测院
7 | 非复合膜袋 | / | 锡山区亿家洁塑料制品厂 | 江苏省 | PE食品保鲜膜（非复合膜袋） | 30cm | 合格品 | 2020年8月13日 | 水蒸气透过量 | 南京市产品质量监督检验院
8 | 非复合膜袋 | / | 桐城市欣欣塑业有限公司 | 安徽省 | 保鲜膜（非复合膜袋） | 30cm | 合格品 | 2020.08.10\XXSY-03 | 水蒸气透过量 | 南京市产品质量监督检验院
9 | 非复合膜袋 | / | 泉州和兴五金塑料制品有限公司 | 福建省 | PE保鲜膜 | 25cm×0.01mm×150m | 合格品 | 2020.4.6/20年4月6日022S | 水蒸气透过量 | 成都产品质量检验研究院有限责任公司
10 | 非复合膜袋 | / | 日照市南亚星塑胶有限公司 | 山东省 | 蔬菜保鲜膜 | 50CM#300M | 合格品 | 2020-7-21/01 | 水蒸气透过量 | 杭州市质量技术监督检测院
11 | 非复合膜袋 | / | 山东国宁包装股份有限公司 | 山东省 | 食品保鲜膜 | 22cm×50m | 合格品 | 20200510 | 气体透过率（氧）,水蒸气透过量 | 杭州市质量技术监督检测院
12 | 非复合膜袋 | / | 荣成加乘包装制品有限公司 | 山东省 | 日用塑料袋 | 70×90×2.5s | 合格品 | 2020.7.30 | 封合强度 | 杭州市质量技术监督检测院
13 | 非复合膜袋 | / | 西平县博硕纸塑包装有限公司 | 河南省 | 简装保鲜膜（非复合膜袋） | 30cm×100m | 合格品 | 2020年07月01日 | 水蒸气透过量 | 杭州市质量技术监督检测院
14 | 非复合膜袋 | / | 惠州市艾田实业有限公司 | 广东省 | 一次性PE保鲜膜 | 30m×25cm | 合格品 | 2018年07月14日 | 水蒸气透过量 | 南京市产品质量监督检验院
15 | 非复合膜袋 | / | 广东顺成塑胶科技有限公司 | 广东省 | 冠佳保鲜膜（WB3090）（非复合膜袋） | 30厘米×100米 | 合格品 | 2020-08-05 | 水蒸气透过量 | 南京市产品质量监督检验院
16 | 非复合膜袋 | / | 揭阳市幸福塑胶有限公司 | 广东省 | 食品保鲜膜（非复合膜袋） | 30㎝×60m | 合格品 | 2020-06-03 | 水蒸气透过量 | 南京市产品质量监督检验院
17 | 密胺塑料餐具 | / | 安徽省和生密胺制品有限公司 | 安徽省 | 素面 | W504.5 | 合格品 | 2020年8月10日 | 耐污染性 | 南京市产品质量监督检验院
18 | 纸杯 | / | 天津海裕纸制品有限公司 | 天津市 | 淋膜纸杯 | 200mL | 合格品 | 2020.7.1/20200701001 | 感官指标 | 浙江方圆检测集团股份有限公司
19 | 纸杯 | / | 天津市美奇纸品印刷有限公司 | 天津市 | 淋膜纸杯 | 140mL | 合格品 | 2020.6.2 | 渗漏性能 | 浙江方圆检测集团股份有限公司
20 | 纸杯 | / | 石家庄创美纸制品有限公司 | 河北省 | C5咖啡纸杯 | 60mL | 合格品 | 2020.09.05 | 感官指标 | 浙江方圆检测集团股份有限公司
21 | 纸杯 | / | 永康市中天日用制品有限公司 | 浙江省 | 饮水杯 | 220mL | 合格品 | 2020年7月9日 | 感官指标 | 河北省环保产品质量监督检验研究院(国家环保产品质量监督检验中心)
22 | 纸杯 | / | 浙江高洁纸杯彩印包装有限公司 | 浙江省 | 一次性纸杯（淋膜纸） | 255mL | 合格品 | 2020年8月14日 | 感官指标 | 河北省环保产品质量监督检验研究院(国家环保产品质量监督检验中心)
23 | 纸杯 | / | 杭州萧山求是纸杯有限公司 | 浙江省 | 一次性淋膜纸杯 | 250mL | 合格品 | 2020年9月9日 | 感官指标 | 河北省环保产品质量监督检验研究院(国家环保产品质量监督检验中心)
24 | 纸杯 | / | 福州新进印刷包装有限公司 | 福建省 | 纸杯 | 360mL | 合格品 | 2020.07.20 | 感官指标 | 河北省环保产品质量监督检验研究院(国家环保产品质量监督检验中心)
25 | 纸杯 | / | 济宁德信源纸品有限公司 | 山东省 | 16D铁塔（淋膜纸杯） | 465mL | 合格品 | 2020.3.7 | 感官指标 | 浙江方圆检测集团股份有限公司
26 | 纸杯 | / | 广州市白云区蓝雁纸杯厂 | 广东省 | 纸杯 | 195mL | 合格品 | 2020.07.18 | 感官指标 | 河北省环保产品质量监督检验研究院(国家环保产品质量监督检验中心)
27 | 纸杯 | / | 广州市白云区康家纸杯厂 | 广东省 | 7盎司环保纸杯 | 190mL | 合格品 | 2020.08.10 | 感官指标 | 河北省环保产品质量监督检验研究院(国家环保产品质量监督检验中心)
28 | 纸杯 | / | 东莞市辰卓纸品有限公司 | 广东省 | 16安纸杯 | 500mL | 合格品 | 2020.06.03 | 感官指标 | 河北省环保产品质量监督检验研究院(国家环保产品质量监督检验中心)
29 | 纸杯 | / | 深圳市牛氏春林包装制品有限公司 | 广东省 | 豆浆杯 | 249mL | 合格品 | 2020.08.17 | 感官指标 | 河北省环保产品质量监督检验研究院(国家环保产品质量监督检验中心)
30 | 纸杯 | / | 东莞市长俊纸塑制品有限公司 | 广东省 | 纸杯 | 310mL | 合格品 | 2020.08.25 | 感官指标 | 河北省环保产品质量监督检验研究院(国家环保产品质量监督检验中心)
31 | 纸杯 | / | 南宁派吉纸业有限公司 | 广西壮族自治区 | 益万佳心情纸杯加厚型 | 250mL | 合格品 | 20200506 | 感官指标 | 河北省环保产品质量监督检验研究院(国家环保产品质量监督检验中心) | 复检仍不合格
32 | 纸杯 | / | 重庆鑫宝隆纸塑包装制品有限公司 | 重庆市 | 川鼎冷热纸杯 | 200mL | 合格品 | 2020-5-10 | 感官指标 | 河北省环保产品质量监督检验研究院(国家环保产品质量监督检验中心)
33 | 纸杯 | / | 四川鹏扬食品包装有限公司 | 四川省 | 鹏扬纸杯 | 200mL | 合格品 | 2020年7月7日 | 感官指标 | 河北省环保产品质量监督检验研究院(国家环保产品质量监督检验中心)
34 | 纸杯 | / | 昆明市官渡区洁达纸杯厂 | 云南省 | 淋膜纸杯 | 240mL，内装100只 | 合格品 | 2020.07.06 | 感官指标 | 河北省环保产品质量监督检验研究院(国家环保产品质量监督检验中心)
35 | 纸杯 | / | 榆中定远益荣纸杯厂 | 甘肃省 | 淋膜纸杯 | 250mL | 合格品 | 2020-08-14 | 感官指标 | 河北省环保产品质量监督检验研究院(国家环保产品质量监督检验中心)
36 | 食品接触用纸容器 | / | 天津市宝东纸容器有限公司 | 天津市 | 纸板盒 | 135×90×60mm | 合格品 | 2020年4月15日 | 高锰酸钾消耗量 | 南京市产品质量监督检验院 | 复检仍不合格
37 | 食品接触用纸容器 | / | 大庆市大同区爱之美纸制品加工厂 | 黑龙江省 | 纸碗（喜洋洋） | 110*92*53 | 合格品 | 2020年8月30日 | 抗压强度 | 南京市产品质量监督检验院
38 | 食品接触用纸容器 | / | 昆山市林达广告策划印务有限公司 | 江苏省 | 纸板盒 | 150*95*60mm | 合格品 | 2020-08-01 | 高锰酸钾消耗量 | 浙江方圆检测集团股份有限公司
39 | 食品接触用纸容器 | / | 德清雷甸元利纸品包装加工厂 | 浙江省 | 淋膜纸碗（食品包装用淋膜纸餐具） | 580ml | 合格品 | 2020年9月4日 | 抗压强度 | 浙江方圆检测集团股份有限公司
40 | 食品接触用纸容器 | / | 诸暨市洁利纸制品厂 | 浙江省 | 环保纸碗桶 | 960ml | 合格品 | 2020年9月5日 | 抗压强度,渗漏性能 | 浙江方圆检测集团股份有限公司
41 | 食品接触用纸容器 | / | 湖州市菱湖天庭包装制品厂 | 浙江省 | 淋膜纸碗 | 500(ml) | 合格品 | 2020年7月30日 | 抗压强度 | 南京市产品质量监督检验院
42 | 食品接触用纸容器 | / | 东莞市新春天包装制品有限公司 | 广东省 | 纸碗 | 635mL | 合格品 | 2019年06月06日 | 抗压强度 | 浙江方圆检测集团股份有限公司
43 | 食品接触用纸容器 | / | 东莞市长俊纸塑制品有限公司 | 广东省 | 12安士 纸碗(特小) | 285ml | 合格品 | 2020年08月24日 | 抗压强度 | 南京市产品质量监督检验院
44 | 食品接触用纸容器 | / | 深圳市牛氏春林包装制品有限公司 | 广东省 | 金春林健康纸碗 | 550ml | 合格品 | 2020年8月17日 | 抗压强度 | 浙江方圆检测集团股份有限公司
45 | 食品接触用纸容器 | / | 普洱市思茅区宏祥纸杯加工厂 | 云南省 | 淋膜纸餐具（碗） | 500mL 600只/件 | 合格品 | 2020年9月1日 | 抗压强度 | 南京市产品质量监督检验院
46 | 玻璃酒瓶 | / | 四川省隆昌兴茂玻璃陶瓷有限公司 | 四川省 | 玻璃酒瓶 | 灌注容量：100mL | 合格品 | 2020—09—27 | 抗冲击 | 成都产品质量检验研究院有限责任公司
47 | 铝及铝合金不粘锅 | / | 永康市银海厨具有限公司 | 浙江省 | 低碳炫彩煎盘 | 28CM | 合格品 | 未标注 | 不粘涂层耐磨性 | 浙江省冶金产品质量检验站有限公司
48 | 压力锅 | / | 江西森喜电器有限公司 | 江西省 | 多功能压力锅 | A22-5.0-80 | 一级 | 2020年5月 | 泄压压力 | 中国日用五金技术开发中心（国家日用金属制品质量监督检验中心（沈阳）） | 复检仍不合格
49 | 压力锅 | / | 广东美满集团廉江市世纪电器有限公司 | 广东省 | 压力锅（铝合金压力锅） | A22-5.0-80 | 合格品 | 2020 7 | 破坏压力 | 中国日用五金技术开发中心（国家日用金属制品质量监督检验中心（沈阳）） | 复检仍不合格
50 | 压力锅 | / | 广东廉宁铝制品实业有限公司 | 广东省 | 小康型铝压力锅 | A20-4.0-80 | 合格品 | 2020-04-16 | 泄压压力 | 浙江方圆检测集团股份有限公司
51 | 工业和商用电热食品加工设备 | / | 北京国铁科林科技股份有限公司 | 北京市 | 商用开水器（步进式净化开水器） | GL-RO400BJ6 | 合格品 | 2020年9月4日 | 稳定性和机械危险 | 上海市质量监督检验技术研究院
52 | 工业和商用电热食品加工设备 | / | 上海贺众饮水设备有限公司 | 上海市 | 开水器 | UB-022HS-6 | 合格品 | 2020.06/C252493 | 电源连接和外部软线 | 广东产品质量监督检验研究院
53 | 工业和商用电热食品加工设备 | / | 南京新骥厨具设备发展有限公司 | 江苏省 | 电力式热风旋转烤鸡炉 | YZD-42型 | 合格品 | 2020-6-05/220060504 | 对触及带电部件的防护,工作温度下的泄漏电流和电气强度,泄漏电流和电气强度 | 广东产品质量监督检验研究院
54 | 工业和商用电热食品加工设备 | / | 常州市金坛迈斯机械有限公司 | 江苏省 | 电热滚动式烤香肠机 | YS-MS7K-1A | 合格品 | 2018-01-02 | 对触及带电部件的防护,接地措施 | 广东产品质量监督检验研究院
55 | 工业和商用电热食品加工设备 | / | 常熟市海晟电器股份有限公司 | 江苏省 | 商用电开水器 | T-60C | 合格品 | 2020年08月02日/HB2020T0452 | 电源连接和外部软线 | 广东产品质量监督检验研究院
56 | 工业和商用电热食品加工设备 | / | 东越厨具金属（苏州）股份有限公司 | 江苏省 | 全自动电热开水器 | CRM-60A-9(A1简易) | 合格品 | 2020年8月20号/A1609-200257 | 电源连接和外部软线 | 广东产品质量监督检验研究院
57 | 工业和商用电热食品加工设备 | / | 宁波市百年佳程厨房工程有限公司 | 浙江省 | 豪华型蒸饭柜 | BNJC—ZF—12 | 合格品 | 2020-07-01 | 电源连接和外部软线 | 上海市质量监督检验技术研究院
58 | 工业和商用电热食品加工设备 | / | 瑞安市勤奋机械有限公司 | 浙江省 | 卧转式自动控温烤禽箱 | QF—27B | 合格品 | 2020年7月 | 结构 | 上海市质量监督检验技术研究院
59 | 工业和商用电热食品加工设备 | / | 瑞安市精卓食品机械有限公司 | 浙江省 | 滚动式烤肠机 | 7 | 合格品 | 2020年5月/0288 | 接地措施 | 广东产品质量监督检验研究院
60 | 工业和商用电热食品加工设备 | / | 温州一家人机械制造有限公司 | 浙江省 | 自动控温电饼铛 | FRD-80 | 合格品 | 2020年6月/2005009 | 接地措施 | 广东产品质量监督检验研究院
61 | 工业和商用电热食品加工设备 | / | 瑞安市威鑫利食品机械有限公司 | 浙江省 | 电热炸炉 | DZL-10V | 合格品 | 2020/0787 | 接地措施,结构 | 广东产品质量监督检验研究院
62 | 工业和商用电热食品加工设备 | / | 山东汇顺商用厨具有限公司 | 山东省 | 商用蒸饭车 | KZ—12 | 合格品 | 2019-6-1 | 稳定性和机械危险 | 上海市质量监督检验技术研究院
63 | 工业和商用电热食品加工设备 | / | 山东宇王厨业有限公司 | 山东省 | 全自动商用蒸饭车 | YW—QZD—XN10 | 合格品 | 2020年3月28日 | 稳定性和机械危险 | 上海市质量监督检验技术研究院
64 | 工业和商用电热食品加工设备 | / | 佛山市顺德区腾燃电器有限公司 | 广东省 | 40立式电平底翅片桶 | 40 | 合格品 | 2020年5月10日 | 对触及带电部件的防护,接地措施,电源连接和外部软线,结构 | 广州质量监督检测研究院
65 | 工业和商用电热食品加工设备 | / | 广东伍壹实业有限公司 | 广东省 | 商用节能饮水机 | WY-2G | / | 2020年8月20日/8198 | 电源连接和外部软线 | 北京市服务机械研究所有限公司(国家饮食服务机械质量监督检验中心)
66 | 工业和商用电热食品加工设备 | / | 广州市石楼盛世食品机械有限公司 | 广东省 | 远红外线电热烘炉 | XYF-10ED | / | 2020年1月7日 | 外部导线用接线端子,接地措施,电源连接和外部软线 | 北京市服务机械研究所有限公司(国家饮食服务机械质量监督检验中心)
67 | 工业和商用电热食品加工设备 | / | 深圳市汉斯顿净水设备有限公司 | 广东省 | 全自动节能饮水机（商用开水器） | HSD-200G-KB120 | / | 2020年8月7日 | 接地措施 | 北京市服务机械研究所有限公司(国家饮食服务机械质量监督检验中心)
68 | 工业和商用电热食品加工设备 | / | 广东省泓锋烘焙设备有限公司 | 广东省 | 经典型电热食品烘炉 | WFC-204D | 合格品 | 2020年4月/G20200415002 | 对触及带电部件的防护 | 广州质量监督检测研究院
69 | 工业和商用电热食品加工设备 | / | 佛山市顺德区杏坛蓝泉厨具五金厂 | 广东省 | 商用电煮锅 | LB400 | / | 2020年6月21日 | 输入功率和电流 | 北京市服务机械研究所有限公司(国家饮食服务机械质量监督检验中心)
70 | 工业和商用电热食品加工设备 | / | 佛山市顺德区灶皇厨卫电器有限公司 | 广东省 | 灶皇商用大功率电磁炉 | ZH-LV3530X（凹炉） | 合格品 | 2020年7月 | 接地措施,电源连接和外部软线,结构 | 广州质量监督检测研究院
71 | 工业和商用电热食品加工设备 | / | 广州市厨美锐西厨设备有限公司 | 广东省 | 电热平扒炉 | CMR-818 | / | 2020年9月3日 | 对触及带电部件的防护,输入功率和电流 | 北京市服务机械研究所有限公司(国家饮食服务机械质量监督检验中心)
72 | 工业和商用电热食品加工设备 | / | 佛山市南海辉麦厨房设备有限公司 | 广东省 | 分层炉 | ZMC-102D | 合格品 | 2020.8 | 接地措施,电源连接和外部软线 | 上海市质量监督检验技术研究院
73 | 工业和商用电热食品加工设备 | / | 广州市星岚厨具有限公司 | 广东省 | 微电脑步进式开水器 | LXC-03 | / | 20200827 | 电源连接和外部软线 | 北京市服务机械研究所有限公司(国家饮食服务机械质量监督检验中心)
74 | 工业和商用电热食品加工设备 | / | 广州市金实制冷设备制造有限公司 | 广东省 | 电炸炉 | EF-81 | / | 2020年9月4日 | 对触及带电部件的防护,电源连接和外部软线,结构 | 北京市服务机械研究所有限公司(国家饮食服务机械质量监督检验中心)
75 | 工业和商用电热食品加工设备 | / | 广州维凯餐饮设备有限公司 | 广东省 | 立式九头电煮面机 | WK-9HX | / | 2020年8月23日 | 对触及带电部件的防护,接地措施,电源连接和外部软线,结构 | 北京市服务机械研究所有限公司(国家饮食服务机械质量监督检验中心)
76 | 工业和商用电热食品加工设备 | / | 广州佳宇西厨设备有限公司 | 广东省 | 电扒炉 | 818 | 合格品 | 2020年8月15日 | 内部布线,电源连接和外部软线,非正常工作 | 广州质量监督检测研究院
77 | 工业和商用电热食品加工设备 | / | 广东悦净节能科技有限公司 | 广东省 | 悦净泉牌商用饮水设备 | YJ-3G | 合格品 | 2020年03月18日 | 电源连接和外部软线 | 上海市质量监督检验技术研究院
78 | 工业和商用电热食品加工设备 | / | 佛山市广淳节能设备有限公司 | 广东省 | 商用开水机 | JN-3E30 | 合格品 | 2020年8月30日 | 输入功率和电流 | 广州质量监督检测研究院
79 | 工业和商用电动食品加工设备 | / | 沈阳厚地实业有限公司 | 辽宁省 | 冻肉切片机 | SFS-350S | 合格品 | 2020年9月 | 电源连接和外部软线,结构 | 滨州市厨具产品质量检验中心（山东省厨具产品质量检验中心）
80 | 工业和商用电动食品加工设备 | / | 如东嘉华食品机械有限公司 | 江苏省 | 高速鲜奶搅拌机 | B7L | 合格品 | 2020-07-01 | 接地措施,电源连接和外部软线,稳定性和机械危险,结构 | 滨州市厨具产品质量检验中心（山东省厨具产品质量检验中心）
81 | 工业和商用电动食品加工设备 | / | 南通市恒霸食品机械有限公司 | 江苏省 | 双动和面机 | HB20 | 合格品 | / | 电源连接和外部软线,稳定性和机械危险 | 滨州市厨具产品质量检验中心（山东省厨具产品质量检验中心）
82 | 工业和商用电动食品加工设备 | / | 如东县恒宇食品机械有限公司 | 江苏省 | 压面机 | YM300S | 合格品 | 2020年8月 | 接地措施,稳定性和机械危险 | 滨州市厨具产品质量检验中心（山东省厨具产品质量检验中心）
83 | 工业和商用电动食品加工设备 | / | 如东县恒信食品机械厂 | 江苏省 | B20B高速强力食品搅拌机 | B20B | 合格品 | 2020年8月 | 电源连接和外部软线,稳定性和机械危险,结构 | 滨州市厨具产品质量检验中心（山东省厨具产品质量检验中心）
84 | 工业和商用电动食品加工设备 | / | 杭州萧山凯兴食品机械有限公司 | 浙江省 | 和面机 | HWJ15D | 合格品 | 2020年7月 | 电源连接和外部软线,稳定性和机械危险,结构 | 滨州市厨具产品质量检验中心（山东省厨具产品质量检验中心）
85 | 工业和商用电动食品加工设备 | / | 永康市增晓食品机械厂 | 浙江省 | 增晓牌多功能压面机 | 30型 | 合格品 | 2020-08-01 | 接地措施,电源连接和外部软线,稳定性和机械危险 | 滨州市厨具产品质量检验中心（山东省厨具产品质量检验中心）
86 | 工业和商用电动食品加工设备 | / | 山东胜煌食品机械有限公司 | 山东省 | 土豆脱皮机 | TP350 | 合格品 | 2020-09 | 稳定性和机械危险 | 滨州市厨具产品质量检验中心（山东省厨具产品质量检验中心）
87 | 工业和商用电动食品加工设备 | / | 济南佳鑫炊具机械有限公司 | 山东省 | 土豆脱皮机 | TP350 | 合格品 | / | 稳定性和机械危险 | 滨州市厨具产品质量检验中心（山东省厨具产品质量检验中心）
88 | 工业和商用电动食品加工设备 | / | 广州市力进食品机械有限公司 | 广东省 | 力进牌卫生型切肉机 | QX | 合格品 | 2020-08-20 | 电源连接和外部软线,稳定性和机械危险,结构 | 滨州市厨具产品质量检验中心（山东省厨具产品质量检验中心）
89 | 餐具洗涤剂 | 石家庄贝洁日化有限公司 | 天津家化联合日用化学品有限公司 | 河北省 | 心贝洁新金桔洗洁精 | 1.5kg/瓶 | 合格品 | 2020/08/06 | 总活性物含量 | 重庆市计量质量检测研究院 | 复检仍不合格
90 | 餐具洗涤剂 | / | 南通市通州区润达洗涤剂有限公司 | 江苏省 | 机洗餐具洗涤剂浸泡粉 | 1000克 | 合格品 | 2020年04月03日 | 砷（As） | 南京市产品质量监督检验院
91 | 餐具洗涤剂 | / | 杭州小蝌蚪生物科技有限公司 | 浙江省 | 柠檬洗洁精 | 5kg/瓶 | 合格品 | 2020.09.07 | 菌落总数 | 南京市产品质量监督检验院
92 | 餐具洗涤剂 | / | 诸暨康星化工科技股份有限公司 | 浙江省 | 多用途超浓缩餐具洗涤剂 | 1G(3.785L)/瓶 | 合格品 | 2020-06-29/2020-06-29-05 | 菌落总数 | 南京市产品质量监督检验院
93 | 餐具洗涤剂 | / | 合肥亮彩日化有限公司 | 安徽省 | 绿茶除菌洗洁精 | 1.2千克/瓶 | 合格品 | 20200818 | 菌落总数,大肠菌群 | 合肥产品质量监督检验研究院
94 | 餐具洗涤剂 | / | 郑州市恒胜卫生用品有限公司 | 河南省 | 洗洁精 | 1.08kg/瓶 | 合格品 | 2022/03/01（限用日期） | 总活性物含量 | 山东省产品质量检验研究院
95 | 餐具洗涤剂 | / | 遵义市亮洁洗化厂 | 贵州省 | 柠檬味洗洁精 | 1千克/桶 | 合格品 | 2020/07/25 | 总活性物含量 | 上海市质量监督检验技术研究院
96 | 餐具洗涤剂 | / | 云南富士洁洗涤用品有限公司 | 云南省 | 天然桔子香味洗洁精 | 4600g/桶 | 合格品 | 2020/08/15 | 总活性物含量 | 上海市质量监督检验技术研究院
97 | 日用陶瓷餐饮具 | / | 怀仁嘉吉陶瓷有限责任公司 | 山西省 | 5吋高脚碗 | 5吋 | 合格品 | 2020-9-11 | 抗热震性 | 湖南省产商品质量监督检验研究院
98 | 日用陶瓷餐饮具 | / | 泉州德化晶华窑陶瓷有限公司 | 福建省 | 羊脂玉单杯（食品接触用） | 口径55mm | 合格品 | 2020-05-28 | 抗热震性 | 湖南省产商品质量监督检验研究院
注：1.按产品及行政区域排序。 2.复检仍不合格，指产品初检不合格，企业提出复检申请，经复检产品仍不合格。