## Sheet1
附件2
产品质量国家监督抽查连续两次抽查不合格企业名单
序号 | 生产单位 | 生产单位所在地 | 抽查 时间 | 产品名称 | 规格型号 | 生产日期/批号 | 主要不合格项目
1 | 中联天晟河北防水材料有限公司 | 河北省 | 2021年 | 弹性体改性沥青防水卷材 | SBS I PY PE PE 3 10,幅宽1m | 2021-7-18 | 低温柔性,热老化（低温柔性）
|  |  | 2020年 | 弹性体改性沥青防水卷材 | SBS Ⅰ PY PE PE 3 10 | 2020年7月26日/2020-07-26 | 低温柔性,可溶物含量,热老化（低温柔性）
2 | 河北新佳达防水材料有限公司 | 河北省 | 2021年 | 弹性体SBS改性沥青防水卷材 | SBS I PY PE PE 4 10,幅宽1m | 2021-7-20 | 低温柔性
|  |  | 2020年 | 弹性体改性沥青防水卷材 | SBS Ⅰ PY PE PE 4 10 | 2020年8月22日 | 热老化（低温柔性）
3 | 河北鸿澳防水建材有限公司 | 河北省 | 2021年 | 弹性体改性沥青防水卷材 | SBS I PY PE PE 3 10，幅宽1m | 2021年6月29日 | 低温柔性,热老化（低温柔性）,接缝剥离强度
|  |  | 2018年 | 弹性体改性沥青防水卷材 | SBS I PY PE PE 4 | 2018.5.15 | 热老化（低温柔性）
4 | 包头市蒙弘防水建材有限公司 | 内蒙古自治区 | 2021年 | 弹性体改性沥青防水卷材（SBS） | SBS I PY PE PE 4 10 幅宽1m | 2021.7.2 | 接缝剥离强度
|  |  | 2020年 | 弹性体改性沥青防水卷材（SBS） | SBS I PY PE PE 4 10 幅宽1m | 2020-08-02 | 热老化（低温柔性）
5 | 山东寿光银海防水材料有限公司 | 山东省 | 2021年 | 弹性体改性沥青防水卷材 | SBS I PY PE PE 4.0 10（幅宽1m） | 2021.07.22/20210722 | 可溶物含量,接缝剥离强度,热老化（尺寸变化率）,热老化（低温柔性）
|  |  | 2020年 | 弹性体(SBS)改性沥青防水卷材（弹性体改性沥青防水卷材） | SBS Ⅰ PY PE PE 4 10 | 2019-11-08 | 可溶物含量,低温柔性,热老化(低温柔性)
6 | 济宁中森防水建材有限公司 | 山东省 | 2021年 | 弹性体改性沥青防水卷材（弹性体改性沥青防水卷材） | SBS I型 PY PE PE 3 10 幅宽1m | 2021.06.12/20210612 | 低温柔性,热老化（低温柔性）
|  |  | 2020年 | 弹性体改性沥青防水卷材 | SBS I PY PE PE 4 10 幅宽1m | 2020年8月1日 | 低温柔性,可溶物含量,热老化（低温柔性）,热老化（尺寸变化率）
7 | 广西鑫富源防水科技有限公司 | 广西壮族自治区 | 2021年 | CPSXFY反应粘结型高分子湿铺防水卷材 | H D 1.5mm 15㎡，幅宽1m | 2021年7月26日 | 卷材与卷材剥离强度（搭接边）（热处理）,卷材与卷材剥离强度（搭接边）（无处理）,卷材与卷材剥离强度（搭接边）（浸水处理）,低温柔性
|  |  | 2020年 | 自粘聚合物改性沥青防水卷材 | PY Ⅰ D 3 10,幅宽1m | 2020年7月29日 | 低温柔性,热老化（低温柔性）
8 | 绿纪源（陕西）防水科技有限公司 | 陕西省 | 2021年 | 弹性体改性沥青防水卷材 | SBS I PY PE PE 3 10，幅宽1米 | 2021年5月20日 | 低温柔性,热老化（低温柔性）
|  |  | 2020年 | 弹性体改性沥青防水卷材 | SBS I PY PE PE 4 10 幅宽1m | 2020-07-15/2020-07-15 | 低温柔性,热老化（低温柔性）
9 | 兰州京兰防水工程有限责任公司 | 甘肃省 | 2021年 | 弹性体改性沥青防水卷材 | SBS I PY PE PE 3 10，幅宽1m | 2021年7月9日 | 低温柔性,热老化（低温柔性）
|  |  | 2020年 | 弹性体改性沥青防水卷材 | SBS I PY PE PE 3 10，幅宽1m | 2020年7月16日 | 热老化（低温柔性）
10 | 河北天顺铝材有限公司 | 河北省 | 2021年 | 铝合金建筑型材-阳极氧化型材 | 6063 T5 9006 AA10 | 2021-07-15/20210715 | 封孔质量
|  |  | 2020年 | 铝合金建筑型材-阳极氧化型材 | 6063 T5 9006 AA10 | 2020.08.28/20200828 | 封孔质量,局部膜厚,平均膜厚
11 | 四川眉雅钒钛钢铁集团有限公司 | 四川省 | 2021年 | 热轧带肋钢筋 | 12mm,HRB400E | 2021年07月25日/21072502 | 表面标志
|  |  | 2020年 | 热轧带肋钢筋 | 10mm；HRB400E | 2020-08-25/20084553 | C
12 | 巢湖市弘峰水泥制造有限责任公司 | 安徽省 | 2021年 | 矿渣硅酸盐水泥 | P•S•A 32.5 | 2021年7月30日/137# | 28天抗压强度,3天抗压强度,28天抗折强度,3天抗折强度
|  |  | 2020年 | 矿渣硅酸盐水泥 | P·S·A 32.5 | 2020年8月21日/165 | 氯离子