## Sheet1
附件1
2021年农用塑料制品产品质量国家监督抽查 不合格产品及企业名单
序号 | 产品种类 | 标称生产单位 | 标称生产单位所在地 | 产品名称 | 规格 型号 | 生产日期/批号 | 主要不合格项目 | 承检机构 | 备注
1 | 农用薄膜 | 吉林省参达塑业有限公司 | 吉林省 | 农业用聚乙烯吹塑棚膜 | 2700×0.120（mm）II型 B类 | 2021-10-04 | 透光率,雾度,厚度极限偏差,厚度平均偏差 | 甘肃省产品质量监督检验研究院
2 | 农用薄膜 | 青州市永冠塑料有限公司 | 山东省 | 农业用聚乙烯吹塑棚膜 | 10500×0.080（mm）I型 C类 | 2021-11-24 | 透光率 | 甘肃省产品质量监督检验研究院
3 | 农用薄膜 | 桂林市塑料制品厂 | 广西壮族自治区 | 聚乙烯吹塑农用地面覆盖薄膜 | 1500×0.010（mm）II类 | 2021-07-09 | 厚度（厚度极限偏差、平均厚度偏差），拉伸负荷（横向） | 甘肃省产品质量监督检验研究院
4 | 滴灌带 | 山东华维节水灌溉有限公司 | 山东省 | 内镶贴片式滴灌带(内镶式滴灌带) | NYD 16×0.18×300－3.0－1.0 | 2021-08-22 | 内径极限偏差,滴水孔间距偏差率,耐拉拔性能,炭黑含量 | 新疆维吾尔自治区产品质量监督检验研究院
5 | 滴灌带 | 莱芜润丰节水技术设备有限公司 | 山东省 | 贴片式滴灌带(内镶式滴灌带) | NYD 16×0.20×150－1.4－1.0 | 2021-05-20 | 壁厚极限偏差,耐拉拔性能 | 新疆维吾尔自治区产品质量监督检验研究院
6 | 滴灌带 | 金昌箫航节水器材有限公司 | 甘肃省 | 内镶贴片式滴灌带 | NYD 16×0.18×300-1.75-1.0 | 2021-12-21 | 滴水孔间距偏差率,流量均匀性 | 新疆维吾尔自治区产品质量监督检验研究院
7 | 滴灌带 | 甘肃黄羊河集团节水材料科技有限责任公司 | 甘肃省 | 内镶贴片式滴灌带 | NYD 16×0.18×200-1.38-1.0 | 2021-12-23 | 流量均匀性,炭黑含量 | 新疆维吾尔自治区产品质量监督检验研究院
8 | 滴灌带 | 铁门关市新鑫昊塑料制品加工厂 | 新疆维吾尔自治区 | 单翼迷宫式滴灌带 | MGD16×0.20×250-3.5-1.0 | 2021-12-16 | 耐拉拔性能,氧化诱导时间（200℃） | 初检机构：安徽省产品质量监督检验研究院 复检机构：新疆维吾尔自治区产品质量监督检验研究院 | 复检仍不合格
9 | 滴灌带 | 库尔勒田昌棉花专业合作社 | 新疆维吾尔自治区 | 单翼迷宫式滴灌带 | MGD16×0.18×200-3.2-1.0 | 2021-12-16 | 氧化诱导时间（200℃） | 安徽省产品质量监督检验研究院
10 | 滴灌带 | 和静县永兴塑料厂 | 新疆维吾尔自治区 | 单翼迷宫式滴灌带 | MGD16×0.18×200-3.2-1.0 | 2021-12-14 | 流量均匀性,耐拉拔性能 | 安徽省产品质量监督检验研究院
11 | 滴灌带 | 和静县农丰塑料制品加工厂 | 新疆维吾尔自治区 | 单翼迷宫式滴灌带 | MGD 16×0.18×250-3.2-1.0 | 2021-12-15 | 内径极限偏差,氧化诱导时间（200℃） | 新疆维吾尔自治区产品质量监督检验研究院
12 | 滴灌带 | 博湖县利君塑料颗粒厂 | 新疆维吾尔自治区 | 单翼迷宫式滴灌带 | MGD16×0.20×150-4.0-1.0 | 2021-12-10 | 内径极限偏差,氧化诱导时间（200℃） | 新疆维吾尔自治区产品质量监督检验研究院
13 | 滴灌带 | 石河子市天塑塑料制品厂 | 新疆维吾尔自治区 | 单翼迷宫式滴灌带 | MGD 16×0.18×200-3.2-1.0 | 2021-12-13 | 氧化诱导时间（200℃） | 新疆维吾尔自治区产品质量监督检验研究院
14 | 滴灌带 | 新疆创新塑业有限公司 | 新疆维吾尔自治区 | 单翼迷宫式滴灌带 | Φ16×3.2×200 | 2021-12-06 | 壁厚极限偏差,流量均匀性,耐拉拔性能,氧化诱导时间（200℃） | 安徽省产品质量监督检验研究院
15 | 滴灌带 | 沙湾县大泉乡昌丰塑料制品厂 | 新疆维吾尔自治区 | 单翼迷宫式滴灌带 | MGD 16×0.18×250-2.8-2.8 | 2021年12月2日 | 流量均匀性,耐水压,爆破压力,耐拉拔性能 | 安徽省产品质量监督检验研究院
16 | 滴灌带 | 新和县亚汀湾塑料制品厂 | 新疆维吾尔自治区 | 单翼迷宫式滴灌带 | MGD16×0.20×250-3.4-1.0 | 2021.12.16 | 流量均匀性,氧化诱导时间（200℃） | 安徽省产品质量监督检验研究院
17 | 滴灌带 | 新和县金翔塑料加工有限公司 | 新疆维吾尔自治区 | 单翼迷宫式滴灌带 | MGD16×0.18×250-3.2-1.0 | 2021.11.18 | 炭黑含量,氧化诱导时间（200℃） | 安徽省产品质量监督检验研究院
18 | 滴灌带 | 木垒县滋浓农业种植专业合作社 | 新疆维吾尔自治区 | 单翼迷宫式滴灌带 | MGD16×0.18×300-3.2-1.0 | 2021-12-15 | 流量均匀性,耐拉拔性能 | 安徽省产品质量监督检验研究院
19 | 滴灌带 | 库车县佳发节水滴灌厂 | 新疆维吾尔自治区 | 单翼迷宫式滴灌带 | MGD16×0.20×200-3.2-1.0 | 2021-12-18 | 流量均匀性,耐拉拔性能,氧化诱导时间（200℃） | 安徽省产品质量监督检验研究院
20 | 滴灌带 | 沙雅县盖孜库木乡正兴滴灌带厂 | 新疆维吾尔自治区 | 单翼迷宫式滴灌带 | MGD16×0.18×300-3.2-1.0 | 2021-12-19 | 流量均匀性,耐拉拔性能 | 安徽省产品质量监督检验研究院
21 | 滴灌带 | 库尔勒市国鑫塑料节水制品有限公司 | 新疆维吾尔自治区 | 单翼迷宫式滴灌带 | MGD 16×0.18×250-3.6-1.0 | 2021-12-13 | 氧化诱导时间（200℃） | 新疆维吾尔自治区产品质量监督检验研究院
22 | 滴灌带 | 乌苏市皇宫镇祥润滴灌带厂 | 新疆维吾尔自治区 | 单翼迷宫式滴灌带 | MGD 16×0.18×300-3.0-1.0 | 2021-12-12 | 流量均匀性,氧化诱导时间（200℃） | 新疆维吾尔自治区产品质量监督检验研究院
23 | 滴灌带 | 乌苏市九间楼乡金不焕塑料制品厂 | 新疆维吾尔自治区 | 单翼迷宫式滴灌带 | MGD 16×0.18×250-2.6-1.0 | 2021-12-13 | 流量均匀性 | 新疆维吾尔自治区产品质量监督检验研究院
24 | 滴灌带 | 乌苏市九间楼乡雨润塑料制品厂 | 新疆维吾尔自治区 | 单翼迷宫式滴灌带 | MGD 16×0.18×200-2.8-1.0 | 2021-12-13 | 流量均匀性,氧化诱导时间（200℃） | 新疆维吾尔自治区产品质量监督检验研究院
25 | 滴灌带 | 沙湾县商户地乡辉丰塑料制品厂 | 新疆维吾尔自治区 | 单翼迷宫式滴灌带 | MGD 18×0.18×200-2.8-0.8 | 2021-12-09 | 内径极限偏差,氧化诱导时间（200℃） | 新疆维吾尔自治区产品质量监督检验研究院
26 | 滴灌带 | 阿拉尔沙海节水应用技术服务有限公司 | 新疆维吾尔自治区 | 单翼迷宫式滴灌带 | MGD16×0.18×200-3.2-1.0 | 2021-12-21 | 氧化诱导时间（200℃） | 安徽省产品质量监督检验研究院
27 | 滴灌带 | 巴州德第铁艺加工有限公司 | 新疆维吾尔自治区 | 单翼迷宫式滴灌带 | MGD 16×0.18×250-3.4-1.0 | 2021-12-13 | 流量均匀性,氧化诱导时间（200℃） | 新疆维吾尔自治区产品质量监督检验研究院
28 | 滴灌带 | 库尔勒田雨滴灌带厂 | 新疆维吾尔自治区 | 单翼迷宫式滴灌带 | MGD 16×0.20×200-3.6-1.0 | 2021.12.13 | 流量均匀性,氧化诱导时间（200℃） | 安徽省产品质量监督检验研究院
29 | 滴灌带 | 昌吉市天力塑料厂 | 新疆维吾尔自治区 | 单翼迷宫式滴灌带 | MGD 16×0.18×200-3.2-1.0 | 2021.12.10 | 流量均匀性,耐拉拔性能,氧化诱导时间（200℃） | 安徽省产品质量监督检验研究院
30 | 滴灌带 | 沙湾县金沟河镇泉润塑料制品厂 | 新疆维吾尔自治区 | 单翼迷宫式滴灌带 | MGD 16×0.18×250-3.2-2.8 | 2021年12月9日 | 流量均匀性,耐水压,爆破压力,炭黑含量,氧化诱导时间（200℃） | 安徽省产品质量监督检验研究院
31 | 滴灌带 | 沙湾县瑞昌塑料制品厂 | 新疆维吾尔自治区 | 单翼迷宫式滴灌带 | MGD 16×0.18×200-2.4-1.0 | 2021.12.4 | 滴水孔间距偏差率,氧化诱导时间（200℃） | 安徽省产品质量监督检验研究院
32 | 滴灌带 | 沙湾县商户地乡鑫润田滴灌带厂 | 新疆维吾尔自治区 | 单翼迷宫式滴灌带 | MGD16×0.20×250-3.0-1.0 | 2021-12-01 | 耐拉拔性能,氧化诱导时间（200℃） | 安徽省产品质量监督检验研究院
33 | 滴灌带 | 沙湾县兴业塑料制品有限责任公司 | 新疆维吾尔自治区 | 单翼迷宫式滴灌带 | MGD16×0.20×250-3.4-1.0 | 2021-12-06 | 滴水孔间距偏差率,流量均匀性,炭黑含量 | 安徽省产品质量监督检验研究院
34 | 滴灌带 | 阿瓦提县新兴节水制品厂 | 新疆维吾尔自治区 | 单翼迷宫式滴灌带 | MGD16×0.18×200-3.6-1.0 | 2021-12-21 | 氧化诱导时间（200℃） | 安徽省产品质量监督检验研究院
35 | 滴灌带 | 沙湾县老沙湾镇腾农农民专业合作社 | 新疆维吾尔自治区 | 单翼迷宫式滴灌带 | MGD 16×0.18×200-3.2-2.8 | 2021年12月7日 | 流量均匀性,耐水压,爆破压力 | 安徽省产品质量监督检验研究院
36 | 滴灌带 | 沙湾县四道河子镇胜达化工塑料厂 | 新疆维吾尔自治区 | 单翼迷宫式滴灌带 | MGD 16×0.18×250-3.0-2.5 | 2021年12月7日 | 流量均匀性,耐水压,爆破压力,氧化诱导时间（200℃） | 安徽省产品质量监督检验研究院
37 | 滴灌带 | 沙湾县商户地乡润田滴灌带厂 | 新疆维吾尔自治区 | 单翼迷宫式滴灌带 | MGD 16×0.18×200-2.8-1.0 | 2021年12月6日 | 耐拉拔性能 | 安徽省产品质量监督检验研究院
38 | 滴灌带 | 阿克苏市圣华节水塑料制品厂 | 新疆维吾尔自治区 | 单翼迷宫式滴灌带 | MGD 16×0.18×300-3.6-1.0 | 2021.12.01 | 耐拉拔性能,氧化诱导时间（200℃） | 安徽省产品质量监督检验研究院
39 | 滴灌带 | 沙雅溢泉滴灌材料加工厂 | 新疆维吾尔自治区 | 单翼迷宫式滴灌带 | MGD16×0.18×300-3.2-1.0 | 2021-12-19 | 流量均匀性,耐拉拔性能,炭黑分散 | 安徽省产品质量监督检验研究院
40 | 滴灌带 | 呼图壁县丰收塑料制品厂 | 新疆维吾尔自治区 | 单翼迷宫式滴灌带 | MGD16×0.18×250-2.6-0.8 | 2021.12.09 | 内径极限偏差,流量均匀性,耐拉拔性能,氧化诱导时间（200℃） | 安徽省产品质量监督检验研究院
41 | 滴灌带 | 沙湾县柳毛湾镇富民塑料厂 | 新疆维吾尔自治区 | 单翼迷宫式滴灌带 | MGD16×0.18×250-3.0-1.0 | 2021-12-08 | 流量均匀性,耐拉拔性能 | 安徽省产品质量监督检验研究院
42 | 滴灌带 | 沙湾县柳毛湾镇永发滴灌带厂 | 新疆维吾尔自治区 | 单翼迷宫式滴灌带 | MGD16×0.18×250-2.6-1.0 | 2021-11-26 | 耐拉拔性能,氧化诱导时间（200℃） | 安徽省产品质量监督检验研究院
43 | 滴灌带 | 沙湾县柳毛湾镇华业联合塑料制品厂 | 新疆维吾尔自治区 | 单翼迷宫式滴灌带 | MGD 16×0.16×250-3.2-1.0 | 2021年12月8日 | 氧化诱导时间（200℃） | 安徽省产品质量监督检验研究院
44 | 滴灌带 | 沙湾县老沙湾镇吉元祥滴灌带厂 | 新疆维吾尔自治区 | 单翼迷宫式滴灌带 | MGD 16×0.20×200-2.6-2.8 | 2021年12月7日 | 流量均匀性,耐水压,爆破压力 | 安徽省产品质量监督检验研究院
45 | 滴灌带 | 沙湾县宏丰种植农民专业合作社 | 新疆维吾尔自治区 | 单翼迷宫式滴灌带 | MGD 12×0.18×200-3.0-0.6 | 2021年12月7日 | 内径极限偏差,流量均匀性,耐拉拔性能,炭黑含量 | 安徽省产品质量监督检验研究院
46 | 滴灌带 | 沙湾县良种场瑞雪滴灌带厂 | 新疆维吾尔自治区 | 单翼迷宫式滴灌带 | MGD 20×0.18×250-3.0-2.8 | 2021.12.07 | 内径极限偏差,流量均匀性,耐水压,爆破压力,耐拉拔性能 | 安徽省产品质量监督检验研究院
47 | 滴灌带 | 沙湾县良种场通源塑料制品厂 | 新疆维吾尔自治区 | 单翼迷宫式滴灌带 | MGD 16×0.18×200-2.4-1.0 | 2021.12.06 | 氧化诱导时间（200℃） | 安徽省产品质量监督检验研究院
48 | 滴灌带 | 阿克苏润业节水有限公司 | 新疆维吾尔自治区 | 单翼迷宫式滴灌带 | MGD16×0.16×200-3.2-1.0 | 2021.12.17/1-1 | 流量均匀性,氧化诱导时间（200℃） | 安徽省产品质量监督检验研究院
49 | 滴灌带 | 沙湾县商户地乡田丰高新塑料厂 | 新疆维吾尔自治区 | 单翼迷宫式滴灌带 | MGD16×0.18×200-3.6-1.0 | 2021-12-06 | 流量均匀性,耐拉拔性能 | 安徽省产品质量监督检验研究院
50 | 滴灌带 | 石河子市鑫田塑料制品厂 | 新疆维吾尔自治区 | 单翼迷宫式滴灌带 | MGD 16×0.18×200-3.0-1.0 | 2021-12-13 | 流量均匀性 | 新疆维吾尔自治区产品质量监督检验研究院
51 | 滴灌带 | 库尔勒壮苗滴灌带厂 | 新疆维吾尔自治区 | 塑料节水滴灌器材单翼迷宫式滴灌带 | MGD 16×0.20×200-3.8-1.0 | 2021-12-11 | 氧化诱导时间（200℃） | 新疆维吾尔自治区产品质量监督检验研究院
52 | 滴灌带 | 尉犁县张伟塑料颗粒加工店 | 新疆维吾尔自治区 | 单翼迷宫式滴灌带 | MGD16×0.18×300-2.4-1.0 | 2021-12-16 | 氧化诱导时间（200℃） | 安徽省产品质量监督检验研究院
53 | 滴灌带 | 乌苏市西湖镇振海滴灌带厂 | 新疆维吾尔自治区 | 单翼迷宫式滴灌带 | MGD 16×0.18×300-3.2-1.0 | 2021年12月15日 | 流量均匀性,炭黑含量 | 安徽省产品质量监督检验研究院
54 | 滴灌带 | 焉耆县润田滴灌带厂 | 新疆维吾尔自治区 | 迷宫式滴灌带 | MGD 16×0.18×200-3.6-1.0 | 2021.12.14 | 流量均匀性,耐拉拔性能,氧化诱导时间（200℃） | 安徽省产品质量监督检验研究院
55 | 滴灌带 | 库尔勒聚青棉花专业合作社 | 新疆维吾尔自治区 | 单翼迷宫式滴灌带 | MGD 16×0.18×200-3.0-1.0 | 2021-12-13 | 氧化诱导时间（200℃） | 新疆维吾尔自治区产品质量监督检验研究院
56 | 滴灌带 | 新疆普疆节水有限公司 | 新疆维吾尔自治区 | 单翼迷宫式滴灌带（滴灌带） | MGD 16×0.20×200-3.2-1.0 | 2021.12.06 | 流量均匀性,炭黑含量 | 安徽省产品质量监督检验研究院
注：1.按产品及行政区域排序。 2.复检仍不合格，指产品初检不合格，企业提出复检申请，经复检产品仍不合格。