## sheet1
附件1
2022年砂轮和橡胶密封制品产品质量国家监督抽查不合格产品及企业名单
序号 | 产品种类 | 标称生产单位 | 标称生产单位所在地 | 产品名称 | 规格型号 | 生产日期/批号 | 主要不合格项目 | 承检机构 | 备注
1 | 砂轮 | 南京恒富磨料磨具有限责任公司 | 江苏省 | 修磨用钹形砂轮 | 27-125×6×22.2-WA/F30 R 5 BF-80m/s | 2022.05 | 回转强度（破裂速度） | 郑州磨料磨具磨削研究所有限公司(国家磨料磨具质量检验检测中心)
2 | 砂轮 | 浙江稳可磨具股份有限公司 | 浙江省 | 修磨用钹形砂轮 | 27-150×6×22-A/F24Q4BF-70m/s | 2022.08.29 | 孔径 | 郑州磨料磨具磨削研究所有限公司(国家磨料磨具质量检验检测中心)
3 | 砂轮 | 永康市砂轮厂 | 浙江省 | 修磨用钹形砂轮 | 27-230×3×22.23-A30Q3BF-72m/s | 2022.07 | 回转强度（破裂速度） | 郑州磨料磨具磨削研究所有限公司(国家磨料磨具质量检验检测中心)
4 | 砂轮 | 永康市金猎人磨具有限公司 | 浙江省 | 修磨用钹形砂轮 | 27-100×6×16-A30/60Q5BF-70m/s | 2022.09 | 孔径 | 郑州磨料磨具磨削研究所有限公司(国家磨料磨具质量检验检测中心)
5 | 砂轮 | 江西港隆砂轮厂 | 江西省 | 陶瓷平形砂轮 | 1-200×20×32 WA/F46 N 6 V-40m/s | 2022.08 | 硬度 | 郑州磨料磨具磨削研究所有限公司(国家磨料磨具质量检验检测中心)
6 | 砂轮 | 山东东方磨料磨具有限公司 | 山东省 | 陶瓷平形砂轮 | 1-250×25×32-A/F46 P V-35m/s | 2022.08 | 回转强度（安全速度） | 郑州磨料磨具磨削研究所有限公司(国家磨料磨具质量检验检测中心)
7 | 砂轮 | 青岛万基万工具有限公司 | 山东省 | 陶瓷平形砂轮 | 1-180×12.7×31.75-WA/F80 KV-35m/s | 2022.06.08/11541449 | 硬度 | 郑州磨料磨具磨削研究所有限公司(国家磨料磨具质量检验检测中心)
8 | 砂轮 | 莒南县日新磨料磨具厂 | 山东省 | 陶瓷平形砂轮 | 1-200×20×32-WA/F60 L 6 V-35m/s | 2022.08 | 硬度 | 郑州磨料磨具磨削研究所有限公司(国家磨料磨具质量检验检测中心)
9 | 砂轮 | 淄博欣达磨料磨具有限公司 | 山东省 | 纤维增强树脂切割砂轮 | 41-305×4×22-A/F24 P BF-80m/s | 2022.08 | 孔径 | 郑州磨料磨具磨削研究所有限公司(国家磨料磨具质量检验检测中心)
10 | 砂轮 | 郑州汇通研磨制品有限公司 | 河南省 | 树脂薄片砂轮 | 41-152×1.2×25.1 WA/F80 Q 5 B-40m/s | 2022年8月 | 回转强度（安全速度） | 郑州磨料磨具磨削研究所有限公司(国家磨料磨具质量检验检测中心)
11 | 砂轮 | 郑州九天工贸有限公司 | 河南省 | 纤维增强树脂切割砂轮 | 41-115×1.3×22 A/F46 R 4 BF-80m/s | 2022.09 | 孔径 | 郑州磨料磨具磨削研究所有限公司(国家磨料磨具质量检验检测中心)
12 | 砂轮 | 平顶山市金利豪磨具有限公司 | 河南省 | 纤维增强树脂切割砂轮 | 41-400×3.5×32 A/F30 Q4BF-70m/s | 2022年8月10日 | 回转强度（破裂速度） | 郑州磨料磨具磨削研究所有限公司(国家磨料磨具质量检验检测中心)
13 | 橡胶密封制品 | 衡水东星橡塑有限公司 | 河北省 | 止水带 | S-P-300×6mm | 2022-03-20 | 压缩永久变形 | 辽宁省橡胶制品质量监督检验中心
14 | 橡胶密封制品 | 河北永信石油机械有限公司 | 河北省 | O型圈（普通液压系统用O形橡胶密封圈） | 成品尺寸:φ145×86,胶料代号:Y‖9524 | 2022.08 | 硬度,压缩永久变形,热空气老化 | 辽宁省橡胶制品质量监督检验中心
15 | 橡胶密封制品 | 衡水聚兴工程橡胶有限公司 | 河北省 | 背贴式橡胶止水带 | 400×8mm（B类） | 2022-08-27/HSJX-20220827 | 压缩永久变形,臭氧老化 | 辽宁省橡胶制品质量监督检验中心
16 | 橡胶密封制品 | 衡水禹力工程橡胶有限公司 | 河北省 | 橡胶止水带 | S-P-300×8mm | 20220710 | 压缩永久变形 | 辽宁省橡胶制品质量监督检验中心
17 | 橡胶密封制品 | 邢台新四通密封件有限公司 | 河北省 | 油封（旋转轴唇形密封圈） | 成品尺寸:016032,胶料代号:XA7453 | 2022-06-12 | 脆性温度 | 辽宁省橡胶制品质量监督检验中心
18 | 橡胶密封制品 | 衡水鑫泽工程橡胶有限公司 | 河北省 | 橡胶止水带 | 300×8mm B | 2022-09-02 | 压缩永久变形,臭氧老化 | 辽宁省橡胶制品质量监督检验中心
19 | 橡胶密封制品 | 衡水健达工程橡胶有限公司 | 河北省 | 橡胶止水带 | S-P-300×8 | 2022-08-18/20220818 | 压缩永久变形 | 辽宁省橡胶制品质量监督检验中心
20 | 橡胶密封制品 | 巨鹿县宏伟密封电器配件有限公司 | 河北省 | O型圈（普通液压系统用O形橡胶密封圈） | 成品尺寸:78×5.1-G-S，胶料代号:YI7445 | 2022-6-17 | 脆性温度 | 辽宁省橡胶制品质量监督检验中心
21 | 橡胶密封制品 | 邢台昌华橡胶密封件有限公司 | 河北省 | O型圈（普通液压系统用O型橡胶密封圈） | 成品尺寸:30×3.5-G-S，胶料代号:YI7445 | 2022-08-26 | 热空气老化,脆性温度 | 辽宁省橡胶制品质量监督检验中心
22 | 橡胶密封制品 | 衡水市隆盛工程橡胶有限公司 | 河北省 | 施工缝橡胶止水带 | 300×6mm B | 00220903 | 硬度 | 初检机构：辽宁省橡胶制品质量监督检验中心 复检机构：北京市化工产品质量监督检验站(石油和化学工业橡塑与化学品质量监督检验中心（北京）) | 复检仍不合格
23 | 橡胶密封制品 | 衡水力特工程橡胶有限公司 | 河北省 | 中埋式橡胶止水带 | S-P 300×6 | 2022-09-04 | 臭氧老化 | 辽宁省橡胶制品质量监督检验中心
24 | 橡胶密封制品 | 铁岭市辽北橡塑密封制造有限公司 | 辽宁省 | O型圈（普通液压系统用O形橡胶密封圈） | 成品尺寸:45×2.65-G-S，胶料代号:YI8535 | 2022-09-11 | 耐液体 | 北京市化工产品质量监督检验站(石油和化学工业橡塑与化学品质量监督检验中心（北京）)
25 | 橡胶密封制品 | 本溪亿利橡胶有限公司 | 辽宁省 | O型圈(普通液压系统用O形橡胶密封圈) | 成品尺寸：26.5×3.55-G-S，胶料代号：YI7445 | 2022-05-21/20220521 | 压缩永久变形 | 初检机构：北京市化工产品质量监督检验站(石油和化学工业橡塑与化学品质量监督检验中心（北京）) 复检机构：辽宁省橡胶制品质量监督检验中心 | 复检仍不合格
26 | 橡胶密封制品 | 铁岭桦林浮动油封有限公司 | 辽宁省 | O型圈（普通液压系统用O形橡胶密封圈） | 成品尺寸:223×9.4-G-S，胶料代号:YI7445 | 2022-09-15/22-167 | 压缩永久变形 | 北京市化工产品质量监督检验站(石油和化学工业橡塑与化学品质量监督检验中心（北京）)
27 | 橡胶密封制品 | 无锡市明光橡塑制品有限公司 | 江苏省 | "O"型圈（普通液压系统用O形橡胶密封圈） | 成品尺寸：15×2.4-G-S 胶料代号：YⅠ8535 | 2022.07.20 | 硬度,拉伸强度,压缩永久变形,耐液体 | 北京市化工产品质量监督检验站(石油和化学工业橡塑与化学品质量监督检验中心（北京）)
28 | 橡胶密封制品 | 镇江三爱密封制品有限公司 | 江苏省 | 氟胶油封（旋转轴唇形密封圈） | 成品尺寸：50×72×12,胶料代号：XD7433 | 2022-8-28/20220828 | 热空气老化 | 初检机构：辽宁省橡胶制品质量监督检验中心 复检机构：北京市化工产品质量监督检验站(石油和化学工业橡塑与化学品质量监督检验中心（北京）) | 复检仍不合格
29 | 橡胶密封制品 | 扬中市珠江橡塑密封有限公司 | 江苏省 | O型圈（普通液压系统用O形橡胶密封圈） | 成品尺寸：45×3.5-G-S,胶料代号:YII7445 | 2022-6-15/20220615 | 压缩永久变形,热空气老化,脆性温度 | 辽宁省橡胶制品质量监督检验中心
30 | 橡胶密封制品 | 江苏景程防水材料有限公司 | 江苏省 | 中埋止水带（止水带） | S-P-300×8mm | 2022-09-01/2022090102 | 臭氧老化 | 初检机构：辽宁省橡胶制品质量监督检验中心 复检机构：北京市化工产品质量监督检验站(石油和化学工业橡塑与化学品质量监督检验中心（北京）) | 复检仍不合格
31 | 橡胶密封制品 | 江苏远华橡塑有限公司 | 江苏省 | 油封（旋转轴唇形密封圈） | 成品尺寸：14×24×7,胶料代号：XA7453 | 2022-07/2207 | 硬度,扯断伸长率,脆性温度 | 辽宁省橡胶制品质量监督检验中心
32 | 橡胶密封制品 | 江苏远华橡塑有限公司 | 江苏省 | O形圈（普通液压系统用O形橡胶密封圈） | 成品尺寸：32.5×3.55-G-S、胶料代号：YI7445 | 2022-03/2203 | 硬度,拉断伸长率,热空气老化,脆性温度 | 辽宁省橡胶制品质量监督检验中心
33 | 橡胶密封制品 | 常州市金坛恒丰塑胶制品厂 | 江苏省 | O型圈（普通液压系统用O形橡胶密封圈） | 成品尺寸：12.5×2.65-G-N胶料代号：YI7445 | 2022-8-27/20220827 | 压缩永久变形 | 北京市化工产品质量监督检验站(石油和化学工业橡塑与化学品质量监督检验中心（北京）)
34 | 橡胶密封制品 | 浙江亿然悠汽车零部件有限公司 | 浙江省 | 油封(旋转轴唇形密封圈) | 成品尺寸：020035，胶料代号：XA7441 | 2022-08-21/20220821 | 耐液体 | 初检机构：北京市化工产品质量监督检验站(石油和化学工业橡塑与化学品质量监督检验中心（北京）) 复检机构：辽宁省橡胶制品质量监督检验中心 | 复检仍不合格
35 | 橡胶密封制品 | 浙江省仙居县海宏橡胶制品厂 | 浙江省 | O型圈(普通液压系统用O形橡胶密封圈) | 成品尺寸：16×2.4-G-S，胶料代号：YⅠ7445 | 2022-05-06/20220506 | 热空气老化 | 北京市化工产品质量监督检验站(石油和化学工业橡塑与化学品质量监督检验中心（北京）)
36 | 橡胶密封制品 | 宁国市欧泰橡塑制品有限公司 | 安徽省 | O型圈（普通液压系统用O形橡胶密封圈） | 成品尺寸:28×3.5-G-S胶料代号:YII7445 | 2022年8月2日/20220823 | 压缩永久变形 | 初检机构：北京市化工产品质量监督检验站(石油和化学工业橡塑与化学品质量监督检验中心（北京）) 复检机构：辽宁省橡胶制品质量监督检验中心 | 复检仍不合格
37 | 橡胶密封制品 | 兴平市橡胶制品厂 | 陕西省 | 油封（旋转轴唇形密封圈） | 成品尺寸:030050，胶料XA7453 | 2022年8月/20220821 | 硬度 | 北京市化工产品质量监督检验站(石油和化学工业橡塑与化学品质量监督检验中心（北京）)
38 | 橡胶密封制品 | 兴平市橡胶制品厂 | 陕西省 | O型圈（普通液压系统用O形橡胶密封圈） | 成品尺寸:7.1×2-G-S，胶料代号YI7445 | 2022年8月/20220821 | 硬度 | 北京市化工产品质量监督检验站(石油和化学工业橡塑与化学品质量监督检验中心（北京）)
注：1.按产品及行政区域排序。 2.复检仍不合格，指产品初检不合格，企业提出复检申请，经复检产品仍不合格。